## Пуансон
№ | Type_holder (type_holder) | Code_item (code_item) | Description (en_name_item) | Опис (ua_name_item) | Зображення (image_path) | Довжина, мм (length_item) | Вага (weight) | ЗАКУПКА (price_item) | α | H, мм | R, мм | Т/М
1 | Amada-promecam | 10.136M | 10.136M α=60° R=6,0 H=65,00 L = 415 | 10.136M Пуансон AMADA α=60° R=6,0 мм H=65,00 мм; Граничне навантаження 100Т/М; Матеріал Steel C45; Індукційне гартування поверхонь зношування (52-55 HRC); Довжина L = 415 мм | 10.136.jpg | 415 | 7.6 | 138 | 60 | 65 | 6 | 100
2 | Amada-promecam | 10.136S | 10.136S α=60° R=6,0 H=65,00 L = 835 | 10.136S Пуансон AMADA α=60° R=6,0 мм H=65,00 мм; Граничне навантаження 100Т/М; Матеріал Steel C45; Індукційне гартування поверхонь зношування (52-55 HRC); Довжина L = 835 мм | 10.136.jpg | 835 | 15.3 | 239 | 60 | 65 | 6 | 100
3 | Amada-promecam | 10.136K | 10.136K α=60° R=6,0 H=65,00 L = 800 SECTIONED | 10.136K Пуансон AMADA α=60° R=6,0 мм H=65,00 мм; Граничне навантаження 100Т/М; Матеріал Steel C45; Індукційне гартування поверхонь зношування (52-55 HRC); Довжина L = 100L + 150 + 50 + 40 + 20 + 15 + 15 + 10 + 300 + 100R = 800 мм | 10.136.jpg | 100L + 150 + 50 + 40 + 20 + 15 + 15 + 10 + 300 + 100R = 800 | 14 | 376 | 60 | 65 | 6 | 100
4 | Amada-promecam | 10.142M | 10.142M α=60° R=0,8 H=67,00 L = 415 | 10.142M Пуансон AMADA α=60° R=0,8 мм H=67,00 мм; Граничне навантаження 60Т/М; Матеріал Steel C45; Індукційне гартування поверхонь зношування (52-55 HRC); Довжина L = 415 мм | 10.142.jpg | 415 | 4.3 | 132 | 60 | 67 | 0.8 | 60
5 | Amada-promecam | 10.142S | 10.142S α=60° R=0,8 H=67,00 L = 835 | 10.142S Пуансон AMADA α=60° R=0,8 мм H=67,00 мм; Граничне навантаження 60Т/М; Матеріал Steel C45; Індукційне гартування поверхонь зношування (52-55 HRC); Довжина L = 835 мм | 10.142.jpg | 835 | 8.8 | 225 | 60 | 67 | 0.8 | 60
6 | Amada-promecam | 10.142K | 10.142K α=60° R=0,8 H=67,00 L = 800 SECTIONED | 10.142K Пуансон AMADA α=60° R=0,8 мм H=67,00 мм; Граничне навантаження 60Т/М; Матеріал Steel C45; Індукційне гартування поверхонь зношування (52-55 HRC); Довжина L = 100L + 150 + 50 + 40 + 20 + 15 + 15 + 10 + 300 + 100R = 800 мм | 10.142.jpg | 100L + 150 + 50 + 40 + 20 + 15 + 15 + 10 + 300 + 100R = 800 | 7.9 | 358 | 60 | 67 | 0.8 | 60
7 | Amada-promecam | 10.143M | 10.143M α=60° R=2,0 H=65,80 L = 415 | 10.143M Пуансон AMADA α=60° R=2,0 мм H=65,80 мм; Граничне навантаження 60Т/М; Матеріал Steel C45; Індукційне гартування поверхонь зношування (52-55 HRC); Довжина L = 415 мм | 10.142.jpg | 415 | 4.3 | 132 | 60 | 65.8 | 2 | 60
8 | Amada-promecam | 10.143S | 10.143S α=60° R=2,0 H=65,80 L = 835 | 10.143S Пуансон AMADA α=60° R=2,0 мм H=65,80 мм; Граничне навантаження 60Т/М; Матеріал Steel C45; Індукційне гартування поверхонь зношування (52-55 HRC); Довжина L = 835 мм | 10.142.jpg | 835 | 8.8 | 225 | 60 | 65.8 | 2 | 60
9 | Amada-promecam | 10.143K | 10.143K α=60° R=2,0 H=65,80 L = 800 SECTIONED | 10.143K Пуансон AMADA α=60° R=2,0 мм H=65,80 мм; Граничне навантаження 60Т/М; Матеріал Steel C45; Індукційне гартування поверхонь зношування (52-55 HRC); Довжина L = 100L + 150 + 50 + 40 + 20 + 15 + 15 + 10 + 300 + 100R = 800 мм | 10.142.jpg | 100L + 150 + 50 + 40 + 20 + 15 + 15 + 10 + 300 + 100R = 800 | 7.9 | 358 | 60 | 65.8 | 2 | 60
10 | Amada-promecam | 10.170M | 10.170M α=60° R=2,0 H=65,80 L = 415 | 10.170M Пуансон AMADA α=85° R=0,6 мм H=66,74 мм; Граничне навантаження 35Т/М; Матеріал Steel C45; Індукційне гартування поверхонь зношування (52-55 HRC); Довжина L = 415 мм | 10.170.jpg | 415 | 5.3 | 163 | 85 | 66.74 | 0.6 | 35
11 | Amada-promecam | 10.170S | 10.170S α=60° R=2,0 H=65,80 L = 835 | 10.170S Пуансон AMADA α=85° R=0,6 мм H=66,74 мм; Граничне навантаження 35Т/М; Матеріал Steel C45; Індукційне гартування поверхонь зношування (52-55 HRC); Довжина L = 835 мм | 10.170.jpg | 835 | 10.6 | 288 | 85 | 66.74 | 0.6 | 35
12 | Amada-promecam | 10.170K | 10.170S α=60° R=2,0 H=65,80 L = 800K SECTIONED | 10.170K Пуансон AMADA α=85° R=0,6 мм H=66,74 мм; Граничне навантаження 35Т/М; Матеріал Steel C45; Індукційне гартування поверхонь зношування (52-55 HRC); Довжина L = 100L + 150 + 50 + 40 + 20 + 15 + 15 + 10 + 300 + 100R = 800 мм | 10.170.jpg | 100L + 150 + 50 + 40 + 20 + 15 + 15 + 10 + 300 + 100R = 800 | 9.7 | 436 | 85 | 66.74 | 0.6 | 35
13 | Amada-promecam | 10.500M | 10.500M α=60° R=0,8 H=115 L = 415 | 10.500M Пуансон AMADA α=60° R=0,8 мм H=115,00 мм; Граничне навантаження 40Т/М; Матеріал Steel C45; Індукційне гартування поверхонь зношування (52-55 HRC); Довжина L = 415 мм | 10.500.jpg | 415 | 9.7 | 388 | 60 | 115 | 0.8 | 40
14 | Amada-promecam | 10.500S | 10.500S α=60° R=0,8 H=115 L = 835 | 10.500S Пуансон AMADA α=60° R=0,8 мм H=115,00 мм; Граничне навантаження 40Т/М; Матеріал Steel C45; Індукційне гартування поверхонь зношування (52-55 HRC); Довжина L = 835 мм | 10.500.jpg | 835 | 19.6 | 706 | 60 | 115 | 0.8 | 40
15 | Amada-promecam | 10.500K | 10.500K α=60° R=0,8 H=115 L = 800K SETIONED | 10.500K Пуансон AMADA α=60° R=0,8 мм H=115,00 мм; Граничне навантаження 40Т/М; Матеріал Steel C45; Індукційне гартування поверхонь зношування (52-55 HRC); Довжина L = 100L + 150 + 50 + 40 + 20 + 15 + 15 + 10 + 300 + 100R = 800 мм | 10.500.jpg | 100L + 150 + 50 + 40 + 20 + 15 + 15 + 10 + 300 + 100R = 800 | 17.8 | 907 | 60 | 115 | 0.8 | 40
16 | Amada-promecam | 10.506M | 10.506M α=60° R=0,8 H=130 L = 415 | 10.506M Пуансон AMADA α=60° R=0,8 мм H=130,00 мм; Граничне навантаження 40Т/М; Матеріал Steel C45; Індукційне гартування поверхонь зношування (52-55 HRC); Довжина L = 415 мм | 10.506.jpg | 415 | 11.1 | 477 | 60 | 130 | 0.8 | 40
17 | Amada-promecam | 10.506S | 10.506M α=60° R=0,8 H=130 L = 835 | 10.506S Пуансон AMADA α=60° R=0,8 мм H=130,00 мм; Граничне навантаження 40Т/М; Матеріал Steel C45; Індукційне гартування поверхонь зношування (52-55 HRC); Довжина L = 835 мм | 10.506.jpg | 835 | 22.4 | 879 | 60 | 130 | 0.8 | 40
18 | Amada-promecam | 10.506K | 10.506M α=60° R=0,8 H=130 L = 800K SETIONED | 10.506K Пуансон AMADA α=60° R=0,8 мм H=130,00 мм; Граничне навантаження 40Т/М; Матеріал Steel C45; Індукційне гартування поверхонь зношування (52-55 HRC); Довжина L = 100L + 150 + 50 + 40 + 20 + 15 + 15 + 10 + 300 + 100R = 800 мм | 10.506.jpg | 100L + 150 + 50 + 40 + 20 + 15 + 15 + 10 + 300 + 100R = 800 | 20.4 | 1101 | 60 | 130 | 0.8 | 40
19 | Amada-promecam | 10.510M | 10.510S α=60° R=0,8 H=115 L = 415 | 10.510M Пуансон AMADA α=60° R=0,8 мм H=115,00 мм; Граничне навантаження 60Т/М; Матеріал Steel C45; Індукційне гартування поверхонь зношування (52-55 HRC); Довжина L = 415 мм | 10.510.jpg | 415 | 7.4 | 285 | 60 | 115 | 0.8 | 60
20 | Amada-promecam | 10.510S | 10.510K α=60° R=0,8 H=115 L = 835 | 10.510S Пуансон AMADA α=60° R=0,8 мм H=115,00 мм; Граничне навантаження 60Т/М; Матеріал Steel C45; Індукційне гартування поверхонь зношування (52-55 HRC); Довжина L = 835 мм | 10.510.jpg | 835 | 14.9 | 514 | 60 | 115 | 0.8 | 60
21 | Amada-promecam | 10.510K | 10.510M α=60° R=0,8 H=115 L = 800K SETIONED | 10.510K Пуансон AMADA α=60° R=0,8 мм H=115,00 мм; Граничне навантаження 60Т/М; Матеріал Steel C45; Індукційне гартування поверхонь зношування (52-55 HRC); Довжина L = 100L + 150 + 50 + 40 + 20 + 15 + 15 + 10 + 300 + 100R = 800 мм | 10.510.jpg | 100L + 150 + 50 + 40 + 20 + 15 + 15 + 10 + 300 + 100R = 800 | 13.6 | 687 | 60 | 115 | 0.8 | 60
22 | Amada-promecam | 10.511M | 10.511M α=30° R=3,0 H=80 L = 415 | 10.511M Пуансон AMADA α=30° R=3,0 мм H=80,00 мм; Граничне навантаження 100Т/М; Матеріал Steel C45; Індукційне гартування поверхонь зношування (52-55 HRC); Довжина L = 415 мм | 10.511.jpg | 415 | 6 | 149 | 30 | 80 | 3 | 100
23 | Amada-promecam | 10.511S | 10.511S α=30° R=3,0 H=80 L = 835 | 10.511S Пуансон AMADA α=30° R=3,0 мм H=80,00 мм; Граничне навантаження 100Т/М; Матеріал Steel C45; Індукційне гартування поверхонь зношування (52-55 HRC); Довжина L = 835 мм | 10.511.jpg | 835 | 12 | 256 | 30 | 80 | 3 | 100
24 | Amada-promecam | 10.511K | 10.511K α=30° R=3,0 H=80 L = 800K SETIONED | 10.511K Пуансон AMADA α=30° R=3,0 мм H=80,00 мм; Граничне навантаження 100Т/М; Матеріал Steel C45; Індукційне гартування поверхонь зношування (52-55 HRC); Довжина L = 100L + 150 + 50 + 40 + 20 + 15 + 15 + 10 + 300 + 100R = 800 мм | 10.511.jpg | 100L + 150 + 50 + 40 + 20 + 15 + 15 + 10 + 300 + 100R = 800 | 11 | 394 | 30 | 80 | 3 | 100
25 | Amada-promecam | 10.514M | 10.514M α=30° R=0,6 H=80 L = 415 | 10.514M Пуансон AMADA α=30° R=0,6 мм H=80,00 мм; Граничне навантаження 50Т/М; Матеріал 45CrMo4; Індукційне гартування поверхонь зношування (52-55 HRC); Довжина L = 415 мм | 10.514.jpg | 415 | 4.5 | 191 | 30 | 80 | 0.6 | 50
26 | Amada-promecam | 10.514S | 10.514S α=30° R=0,6 H=80 L = 835 | 10.514S Пуансон AMADA α=30° R=0,6 мм H=80,00 мм; Граничне навантаження 50Т/М; Матеріал 45CrMo4; Індукційне гартування поверхонь зношування (52-55 HRC); Довжина L = 835 мм | 10.514.jpg | 835 | 9.1 | 329 | 30 | 80 | 0.6 | 50
27 | Amada-promecam | 10.514K | 10.514K α=30° R=0,6 H=80 L = 800K SETIONED | 10.514K Пуансон AMADA α=30° R=0,6 мм H=80,00 мм; Граничне навантаження 50Т/М; Матеріал 45CrMo4; Індукційне гартування поверхонь зношування (52-55 HRC); Довжина L = 100L + 150 + 50 + 40 + 20 + 15 + 15 + 10 + 300 + 100R = 800 мм | 10.514.jpg | 100L + 150 + 50 + 40 + 20 + 15 + 15 + 10 + 300 + 100R = 800 | 8.3 | 478 | 30 | 80 | 0.6 | 50
28 | Amada-promecam | 10.515M | 10.515M α=30° R=0,6 H=140 L = 415 | 10.515M Пуансон AMADA α=30° R=0,6 мм H=140,00 мм; Граничне навантаження 50Т/М; Матеріал 45CrMo4; Індукційне гартування поверхонь зношування (52-55 HRC); Довжина L = 415 мм | 10.515.jpg | 415 | 5.2 | 490 | 30 | 140 | 0.6 | 50
29 | Amada-promecam | 10.515S | 10.515S α=30° R=0,6 H=140 L = 835 | 10.515S Пуансон AMADA α=30° R=0,6 мм H=140,00 мм; Граничне навантаження 50Т/М; Матеріал 45CrMo4; Індукційне гартування поверхонь зношування (52-55 HRC); Довжина L = 835 мм | 10.515.jpg | 835 | 10.5 | 873 | 30 | 140 | 0.6 | 50
30 | Amada-promecam | 10.515K | 10.515K α=30° R=0,6 H=140 L = 800K SETIONED | 10.515K Пуансон AMADA α=30° R=0,6 мм H=140,00 мм; Граничне навантаження 50Т/М; Матеріал 45CrMo4; Індукційне гартування поверхонь зношування (52-55 HRC); Довжина L = 100L + 150 + 50 + 40 + 20 + 15 + 15 + 10 + 300 + 100R = 800 мм | 10.515.jpg | 100L + 150 + 50 + 40 + 20 + 15 + 15 + 10 + 300 + 100R = 800 | 9.6 | 1075 | 30 | 140 | 0.6 | 50
| Amada-promecam | 11.201M | 11.201M α=85° R=3,0 H=65,45 L = 415 | 11.201M Пуансон AMADA α=85° R=3,0 мм H=65,45 мм; Граничне навантаження 100Т/М; Матеріал Steel C45; Індукційне гартування поверхонь зношування (52-55 HRC); Довжина L = 415 мм | 11.201.jpeg | 415 | 5.5 | 105
| Amada-promecam | 11.201S | 11.201S α=85° R=3,0 H=65,45 L = 835 | 11.201S Пуансон AMADA α=85° R=3,0 мм H=65,45 мм; Граничне навантаження 100Т/М; Матеріал Steel C45; Індукційне гартування поверхонь зношування (52-55 HRC); Довжина L = 835 мм | 11.201.jpeg | 835 | 11 | 176
| Amada-promecam | 11.201K | 11.201K α=85° R=3,0 H=65,45 L = 800 SECTIONED | 11.201K Пуансон AMADA α=85° R=3,0 мм H=65,45 мм; Граничне навантаження 100Т/М; Матеріал Steel C45; Індукційне гартування поверхонь зношування (52-55 HRC); Довжина L = 100L + 150 + 50 + 40 + 20 + 15 + 15 + 10 + 300 + 100R = 800 мм | 11.201.jpeg | 100L + 150 + 50 + 40 + 20 + 15 + 15 + 10 + 300 + 100R = 800 | 10.1 | 295

## Матриця одноручова
№ | Type_holder | Code_item | Description | Опис | Зображення | Довжина, мм | Вага | ЗАКУПКА | α | V, мм | H, мм | R, мм | Т/М
| Amada-promecam | 20.210M | 20.210M α=85° V = 32 R=4,0 H=60,00 L = 415 | 20.210M Матриця AMADA α=85° V = 32 R=4,0 мм H=60,00 мм; Граничне навантаження 100Т/М; Матеріал Steel C45; Індукційне гартування поверхонь зношування (52-55 HRC); Довжина L = 415 мм | 20.210.jpg | 415 | 10.7 | 156 | 85 | 32 | 60 | 4 | 100
| Amada-promecam | 20.210S | 20.210S α=85° V = 32 R=4,0 H=60,00 L = 835 | 20.210S Матриця AMADA α=85° V = 32 R=4,0 мм H=60,00 мм; Граничне навантаження 100Т/М; Матеріал Steel C45; Індукційне гартування поверхонь зношування (52-55 HRC); Довжина L = 835 мм | 20.210.jpg | 835 | 21.5 | 265 | 85 | 32 | 60 | 4 | 100
| Amada-promecam | 20.210K | 20.210K α=85° V = 32 R=4,0 H=60,00 L= 800 SECTIONED | 20.210K Матриця AMADA α=85° V = 32 R=4,0 мм H=60,00 мм; Граничне навантаження 100Т/М; Матеріал Steel C45; Індукційне гартування поверхонь зношування (52-55 HRC); Довжина L =100 + 150 + 50 + 40 + 20 + 15 + 15 + 10 + 400 = 800 мм SECTIONED | 20.210.jpg | 100 + 150 + 50 + 40 + 20 + 15 + 15 + 10 + 400 = 800 | 20.6 | 444 | 85 | 32 | 60 | 4 | 100
| Amada-promecam | 20.211M | 20.211M α=85° V = 40 R=4,0 H=60,00 L = 415 | 20.211M Матриця AMADA α=85° V = 40 R=4,0 мм H=60,00 мм; Граничне навантаження 100Т/М; Матеріал Steel C45; Індукційне гартування поверхонь зношування (52-55 HRC); Довжина L = 415 мм | 20.211.jpg | 415 | 10.2 | 156 | 85 | 40 | 60 | 4 | 100
| Amada-promecam | 20.211S | 20.211S α=85° V = 32 R=4,0 H=60,00 L = 835 | 20.211S Матриця AMADA α=85° V = 40 R=4,0 мм H=60,00 мм; Граничне навантаження 100Т/М; Матеріал Steel C45; Індукційне гартування поверхонь зношування (52-55 HRC); Довжина L = 835 мм | 20.211.jpg | 835 | 20.4 | 265 | 85 | 40 | 60 | 4 | 100
| Amada-promecam | 20.211K | 20.211K α=85° V = 40 R=4,0 H=60,00 L= 800 SECTIONED | 20.211K Матриця AMADA α=85° V = 40 R=4,0 мм H=60,00 мм; Граничне навантаження 100Т/М; Матеріал Steel C45; Індукційне гартування поверхонь зношування (52-55 HRC); Довжина L =100 + 150 + 50 + 40 + 20 + 15 + 15 + 10 + 400 = 800 мм SECTIONED | 20.211.jpg | 100 + 150 + 50 + 40 + 20 + 15 + 15 + 10 + 400 = 800 | 19.6 | 444 | 85 | 40 | 60 | 4 | 100
| Amada-promecam | 20.212M | 20.212M α=85° V = 50 R=4,0 H=60,00 L = 415 | 20.212M Матриця AMADA α=85° V = 50 R=4,0 мм H=60,00 мм; Граничне навантаження 100Т/М; Матеріал Steel C45; Індукційне гартування поверхонь зношування (52-55 HRC); Довжина L = 415 мм | 20.212.jpg | 415 | 9.3 | 156 | 85 | 50 | 60 | 4 | 100
| Amada-promecam | 20.212S | 20.212S α=85° V = 50 R=4,0 H=60,00 L = 835 | 20.212S Матриця AMADA α=85° V = 50 R=4,0 мм H=60,00 мм; Граничне навантаження 100Т/М; Матеріал Steel C45; Індукційне гартування поверхонь зношування (52-55 HRC); Довжина L = 835 мм | 20.212.jpg | 835 | 18.7 | 265 | 85 | 50 | 60 | 4 | 100
| Amada-promecam | 20.212K | 20.212K α=85° V = 50 R=4,0 H=60,00 L= 800 SECTIONED | 20.212K Матриця AMADA α=85° V = 50 R=4,0 мм H=60,00 мм; Граничне навантаження 100Т/М; Матеріал Steel C45; Індукційне гартування поверхонь зношування (52-55 HRC); Довжина L =100 + 150 + 50 + 40 + 20 + 15 + 15 + 10 + 400 = 800 мм SECTIONED | 20.212.jpg | 100 + 150 + 50 + 40 + 20 + 15 + 15 + 10 + 400 = 800 | 18 | 444 | 85 | 50 | 60 | 4 | 100
| Amada-promecam | 20.213M | 20.213M α=85° V = 63 R=5,0 H=75,00 L = 415 | 20.213M Матриця AMADA α=85° V = 50 R=5,0 мм H=75,00 мм; Граничне навантаження 100Т/М; Матеріал Steel C45; Індукційне гартування поверхонь зношування (52-55 HRC); Довжина L = 415 мм | 20.213.jpg | 415 | 14.5 | 245 | 85 | 63 | 75 | 5 | 100
| Amada-promecam | 20.213S | 20.213S α=85° V = 63 R=5,0 H=75,00 L = 835 | 20.213S Матриця AMADA α=85° V = 50 R=5,0 мм H=75,00 мм; Граничне навантаження 100Т/М; Матеріал Steel C45; Індукційне гартування поверхонь зношування (52-55 HRC); Довжина L = 835 мм | 20.213.jpg | 835 | 29.1 | 420 | 85 | 63 | 75 | 5 | 100
| Amada-promecam | 20.213K | 20.213K α=85° V = 63 R=5,0 H=75,00 L= 800 SECTIONED | 20.213K Матриця AMADA α=85° V = 50 R=5,0 мм H=75,00 мм; Граничне навантаження 100Т/М; Матеріал Steel C45; Індукційне гартування поверхонь зношування (52-55 HRC); Довжина L =100 + 150 + 50 + 40 + 20 + 15 + 15 + 10 + 400 = 800 мм SECTIONED | 20.213.jpg | 100 + 150 + 50 + 40 + 20 + 15 + 15 + 10 + 400 = 800 | 27.9 | 695 | 85 | 63 | 75 | 5 | 100
| Amada-promecam | 20.214M | 20.214M α=85° V = 80 R=5,0 H=75,00 L = 415 | 20.214M Матриця AMADA α=85° V = 80 R=6,0 мм H=80,00 мм; Граничне навантаження 100Т/М; Матеріал Steel C45; Індукційне гартування поверхонь зношування (52-55 HRC); Довжина L = 415 мм | 20.214.jpg | 415 | 16.4 | 306 | 85 | 80 | 80 | 6 | 100
| Amada-promecam | 20.214S | 20.214S α=85° V = 80 R=5,0 H=75,00 L = 835 | 20.214S Матриця AMADA α=85° V = 80 R=6,0 мм H=80,00 мм; Граничне навантаження 100Т/М; Матеріал Steel C45; Індукційне гартування поверхонь зношування (52-55 HRC); Довжина L = 835 мм | 20.214.jpg | 835 | 33 | 521 | 85 | 80 | 80 | 6 | 100
| Amada-promecam | 20.214K | 20.214K α=85° V = 63 R=5,0 H=75,00 L= 800 SECTIONED | 20.214K Матриця AMADA α=85° V = 80 R=6,0 мм H=80,00 мм; Граничне навантаження 100Т/М; Матеріал Steel C45; Індукційне гартування поверхонь зношування (52-55 HRC); Довжина L =100 + 150 + 50 + 40 + 20 + 15 + 15 + 10 + 400 = 800 мм SECTIONED | 20.214.jpg | 100 + 150 + 50 + 40 + 20 + 15 + 15 + 10 + 400 = 800 | 31.6 | 851 | 85 | 80 | 80 | 6 | 100
| Amada-promecam | 20.215M | 20.215M α=85° V = 100 R=7,0 H=95,00 L = 415 | 20.215M Матриця AMADA α=85° V = 100 R=7,0 мм H=95,00 мм; Граничне навантаження 100Т/М; Матеріал Steel C45; Індукційне гартування поверхонь зношування (52-55 HRC); Довжина L = 415 мм | 20.215.jpg | 415 | 24.1 | 359 | 85 | 100 | 95 | 7 | 100
| Amada-promecam | 20.215S | 20.215S α=85° V = 100 R=7,0 H=95,00 L = 835 | 20.215S Матриця AMADA α=85° V = 100 R=7,0 мм H=95,00 мм; Граничне навантаження 100Т/М; Матеріал Steel C45; Індукційне гартування поверхонь зношування (52-55 HRC); Довжина L = 835 мм | 20.215.jpg | 835 | 48.4 | 606 | 85 | 100 | 95 | 7 | 100
| Amada-promecam | 20.215K | 20.215K α=85° V = 100 R=7,0 H=95,00 L= 800 SECTIONED | 20.215K Матриця AMADA α=85° V = 100 R=7,0 мм H=95,00 мм; Граничне навантаження 100Т/М; Матеріал Steel C45; Індукційне гартування поверхонь зношування (52-55 HRC); Довжина L =100 + 150 + 50 + 40 + 20 + 15 + 15 + 10 + 400 = 800 мм SECTIONED | 20.215.jpg | 100 + 150 + 50 + 40 + 20 + 15 + 15 + 10 + 400 = 800 | 46.4 | 984 | 85 | 100 | 95 | 7 | 100
| Amada-promecam | 20.216D | 20.216D α=80° V = 125 R=9,0 H=103,00 L = 200 | 20.216D Матриця AMADA α=80° V = 125 R=9,0 мм H=103,00 мм; Граничне навантаження 150Т/М; Матеріал Steel C45; Індукційне гартування поверхонь зношування (52-55 HRC); Довжина L = 200 мм | 20.216.jpg | 200 | 15.6 | 228 | 80 | 125 | 103 | 9 | 150
| Amada-promecam | 20.216M | 20.216M α=80° V = 125 R=9,0 H=103,00 L = 415 | 20.216M Матриця AMADA α=80° V = 125 R=9,0 мм H=103,00 мм; Граничне навантаження 150Т/М; Матеріал Steel C45; Індукційне гартування поверхонь зношування (52-55 HRC); Довжина L = 415 мм | 20.216.jpg | 415 | 32.3 | 402 | 80 | 125 | 103 | 9 | 150
| Amada-promecam | 20.216K | 20.216K α=80° V = 125 R=9,0 H=103,00 L= 800 SECTIONED | 20.216K Матриця AMADA α=80° V = 125 R=9,0 мм H=130,00 мм; Граничне навантаження 150Т/М; Матеріал Steel C45; Індукційне гартування поверхонь зношування (52-55 HRC); Довжина L =100 + 150 + 50 + 40 + 20 + 15 + 15 + 10 + 400 = 800 мм SECTIONED | 20.216.jpg | 100 + 150 + 50 + 40 + 20 + 15 + 15 + 10 + 400 = 800 | 62.3 | 1349 | 80 | 125 | 103 | 9 | 150
| Amada-promecam | 20.217D | 20.217D α=80° V = 160 R=10,0 H=130,00 L = 200 | 20.217D Матриця AMADA α=80° V = 160 R=10,0 мм H=130,00 мм; Граничне навантаження 150Т/М; Матеріал Steel C45; Індукційне гартування поверхонь зношування (52-55 HRC); Довжина L = 200 мм | 20.217.jpg | 200 | 22.8 | 312 | 80 | 160 | 130 | 10 | 150
| Amada-promecam | 20.217M | 20.217M α=80° V = 160 R=10,0 H=130,00 L = 415 | 20.217M Матриця AMADA α=80° V = 160 R=10,0 мм H=130,00 мм; Граничне навантаження 150Т/М; Матеріал Steel C45; Індукційне гартування поверхонь зношування (52-55 HRC); Довжина L = 415 мм | 20.217.jpg | 415 | 47.4 | 540 | 80 | 160 | 130 | 10 | 150
| Amada-promecam | 20.217K | 20.217K α=80° V = 160 R=10,0 H=130,00 L= 800 SECTIONED | 20.217K Матриця AMADA α=80° V = 160 R=10,0 мм H=130,00 мм; Граничне навантаження 150Т/М; Матеріал Steel C45; Індукційне гартування поверхонь зношування (52-55 HRC); Довжина L =100 + 150 + 50 + 40 + 20 + 15 + 15 + 10 + 400 = 800 мм SECTIONED | 20.217.jpg | 100 + 150 + 50 + 40 + 20 + 15 + 15 + 10 + 400 = 800 | 91.3 | 1798 | 80 | 160 | 130 | 10 | 150
|  | 20.297M |  |  | 20.207.jpg
|  | 20.297S | 20.297M α=60° V = 6 R=0,4 H=80,00 L = 415 |  | 20.207.jpg
|  | 20.297K |  |  | 20.207.jpg

## Матриця плющення
Type_holder | Code_item | Description | Опис | Зображення | Довжина, мм | Вага | ЗАКУПКА | α | V, мм | H, мм | R, мм | Т/М
Amada-promecam | 20.231M | 20.231M α=26° V = 10 R=1,5 H=135,00 L = 415 | 20.231M Матриця AMADA α=26° V = 10 R=1,5 H=135,00; Граничне навантаження 100Т/М; Матеріал Steel C45; Індукційне гартування поверхонь зношування (52-55 HRC); Довжина L = 415 мм | 20.231.jpg | 415 | 21.1 | 513 | 26 | 10 | 135 | 1.5 | 100
Amada-promecam | 20.231S | 20.231S α=26° V = 10 R=1,5 H=135,00 L = 835 | 20.231S Матриця AMADA α=26° V = 10 R=1,5 H=135,00; Граничне навантаження 100Т/М; Матеріал Steel C45; Індукційне гартування поверхонь зношування (52-55 HRC); Довжина L = 835 мм | 20.231.jpg | 835 | 42.4 | 833 | 26 | 10 | 135 | 1.5 | 100
Amada-promecam | 20.240M | 20.240M H=80,00 L = 415 | 20.240M Матриця AMADA H=80,00; Граничне навантаження 100Т/М; Матеріал 42CrMo4; Індукційне гартування поверхонь зношування (52-55 HRC); Довжина L = 415 мм | 20.240.jpg | 415 | 9.6 | 160 | 0 | 0 | 80 | 0 | 100
Amada-promecam | 20.240S | 20.240S H=80,00 L = 835 | 20.240S Матриця AMADA H=80,00; Граничне навантаження 100Т/М; Матеріал 42CrMo4; Індукційне гартування поверхонь зношування (52-55 HRC); Довжина L = 835 мм | 20.240.jpg | 835 | 19.2 | 280 | 0 | 0 | 80 | 0 | 100
Amada-promecam | 20.240K | 20.240K H=80,00 L = 800 SECTIONED | 20.240K Матриця AMADA H=80,00; Граничне навантаження 100Т/М; Матеріал 42CrMo4; Індукційне гартування поверхонь зношування (52-55 HRC); Довжина L = 100 + 150 + 50 + 40 + 20 + 15 + 15 + 10 + 400 = 800 мм | 20.240.jpg | 100 + 150 + 50 + 40 + 20 + 15 + 15 + 10 + 400 = 800 | 18.4 | 410 | 0 | 0 | 80 | 0 | 100
| 20.264M | 20.264M α=35° V = 6 R=1,0 H=105,00 L = 415 | 20.264M Матриця AMADA α=35° V = 6 R=1,0 H=105,00; Граничне навантаження 60Т/М; Матеріал Steel C45/42CrMo4; Індукційне гартування поверхонь зношування (52-55 HRC); Довжина L = 415 мм | 20.264.jpg | 415 | 14.9 | 408 | 35 | 6 | 105 | 1 | 60
| 20.264S | 20.264S α=35° V = 6 R=1,0 H=105,00 L = 835 | 20.264S Матриця AMADA α=35° V = 6 R=1,0 H=105,00; Граничне навантаження 60Т/М; Матеріал Steel C45/42CrMo4; Індукційне гартування поверхонь зношування (52-55 HRC); Довжина L = 835 мм | 20.264.jpg | 835 | 29.9 | 680 | 35 | 6 | 105 | 1 | 60

## DIE TRUMPF
DIE

## DIE BYSTRONIC
DIE