## Пуансон
№ | Type_holder (type_holder) | Code_item (code_item) | Description (en_name_item) | Опис (ua_name_item) | Зображення (image_path) | Довжина, мм (length_item) | Вага (weight) | ЗАКУПКА (price_item) | α | H, мм | R, мм | Т/М
1 | Amada-promecam | 10.136M | 10.136M α=60° R=6,0 H=65,00 L = 415 | 10.136M Пуансон AMADA α=60° R=6,0 мм H=65,00 мм; Граничне навантаження 100Т/М; Матеріал Steel C45; Індукційне гартування поверхонь зношування (52-55 HRC); Довжина L = 415 мм | 10.136.jpg | 415 | 7.6 | 138 | 60 | 65 | 6 | 100
2 | Amada-promecam | 10.136S | 10.136S α=60° R=6,0 H=65,00 L = 835 | 10.136S Пуансон AMADA α=60° R=6,0 мм H=65,00 мм; Граничне навантаження 100Т/М; Матеріал Steel C45; Індукційне гартування поверхонь зношування (52-55 HRC); Довжина L = 835 мм | 10.136.jpg | 835 | 15.3 | 239 | 60 | 65 | 6 | 100
3 | Amada-promecam | 10.136K | 10.136K α=60° R=6,0 H=65,00 L = 800 SECTIONED | 10.136K Пуансон AMADA α=60° R=6,0 мм H=65,00 мм; Граничне навантаження 100Т/М; Матеріал Steel C45; Індукційне гартування поверхонь зношування (52-55 HRC); Довжина L = 100L + 150 + 50 + 40 + 20 + 15 + 15 + 10 + 300 + 100R = 800 мм | 10.136.jpg | 100L + 150 + 50 + 40 + 20 + 15 + 15 + 10 + 300 + 100R = 800 | 14 | 376 | 60 | 65 | 6 | 100
4 | Amada-promecam | 10.142M | 10.142M α=60° R=0,8 H=67,00 L = 415 | 10.142M Пуансон AMADA α=60° R=0,8 мм H=67,00 мм; Граничне навантаження 60Т/М; Матеріал Steel C45; Індукційне гартування поверхонь зношування (52-55 HRC); Довжина L = 415 мм | 10.142.jpg | 415 | 4.3 | 132 | 60 | 67 | 0.8 | 60
5 | Amada-promecam | 10.142S | 10.142S α=60° R=0,8 H=67,00 L = 835 | 10.142S Пуансон AMADA α=60° R=0,8 мм H=67,00 мм; Граничне навантаження 60Т/М; Матеріал Steel C45; Індукційне гартування поверхонь зношування (52-55 HRC); Довжина L = 835 мм | 10.142.jpg | 835 | 8.8 | 225 | 60 | 67 | 0.8 | 60
6 | Amada-promecam | 10.142K | 10.142K α=60° R=0,8 H=67,00 L = 800 SECTIONED | 10.142K Пуансон AMADA α=60° R=0,8 мм H=67,00 мм; Граничне навантаження 60Т/М; Матеріал Steel C45; Індукційне гартування поверхонь зношування (52-55 HRC); Довжина L = 100L + 150 + 50 + 40 + 20 + 15 + 15 + 10 + 300 + 100R = 800 мм | 10.142.jpg | 100L + 150 + 50 + 40 + 20 + 15 + 15 + 10 + 300 + 100R = 800 | 7.9 | 358 | 60 | 67 | 0.8 | 60
7 | Amada-promecam | 10.143M | 10.143M α=60° R=2,0 H=65,80 L = 415 | 10.143M Пуансон AMADA α=60° R=2,0 мм H=65,80 мм; Граничне навантаження 60Т/М; Матеріал Steel C45; Індукційне гартування поверхонь зношування (52-55 HRC); Довжина L = 415 мм | 10.142.jpg | 415 | 4.3 | 132 | 60 | 65.8 | 2 | 60
8 | Amada-promecam | 10.143S | 10.143S α=60° R=2,0 H=65,80 L = 835 | 10.143S Пуансон AMADA α=60° R=2,0 мм H=65,80 мм; Граничне навантаження 60Т/М; Матеріал Steel C45; Індукційне гартування поверхонь зношування (52-55 HRC); Довжина L = 835 мм | 10.142.jpg | 835 | 8.8 | 225 | 60 | 65.8 | 2 | 60
9 | Amada-promecam | 10.143K | 10.143K α=60° R=2,0 H=65,80 L = 800 SECTIONED | 10.143K Пуансон AMADA α=60° R=2,0 мм H=65,80 мм; Граничне навантаження 60Т/М; Матеріал Steel C45; Індукційне гартування поверхонь зношування (52-55 HRC); Довжина L = 100L + 150 + 50 + 40 + 20 + 15 + 15 + 10 + 300 + 100R = 800 мм | 10.142.jpg | 100L + 150 + 50 + 40 + 20 + 15 + 15 + 10 + 300 + 100R = 800 | 7.9 | 358 | 60 | 65.8 | 2 | 60
10 | Amada-promecam | 10.170M | 10.170M α=60° R=2,0 H=65,80 L = 415 | 10.170M Пуансон AMADA α=85° R=0,6 мм H=66,74 мм; Граничне навантаження 35Т/М; Матеріал Steel C45; Індукційне гартування поверхонь зношування (52-55 HRC); Довжина L = 415 мм | 10.170.jpg | 415 | 5.3 | 163 | 85 | 66.74 | 0.6 | 35
11 | Amada-promecam | 10.170S | 10.170S α=60° R=2,0 H=65,80 L = 835 | 10.170S Пуансон AMADA α=85° R=0,6 мм H=66,74 мм; Граничне навантаження 35Т/М; Матеріал Steel C45; Індукційне гартування поверхонь зношування (52-55 HRC); Довжина L = 835 мм | 10.170.jpg | 835 | 10.6 | 288 | 85 | 66.74 | 0.6 | 35
12 | Amada-promecam | 10.170K | 10.170S α=60° R=2,0 H=65,80 L = 800K SECTIONED | 10.170K Пуансон AMADA α=85° R=0,6 мм H=66,74 мм; Граничне навантаження 35Т/М; Матеріал Steel C45; Індукційне гартування поверхонь зношування (52-55 HRC); Довжина L = 100L + 150 + 50 + 40 + 20 + 15 + 15 + 10 + 300 + 100R = 800 мм | 10.170.jpg | 100L + 150 + 50 + 40 + 20 + 15 + 15 + 10 + 300 + 100R = 800 | 9.7 | 436 | 85 | 66.74 | 0.6 | 35
13 | Amada-promecam | 10.500M | 10.500M α=60° R=0,8 H=115 L = 415 | 10.500M Пуансон AMADA α=60° R=0,8 мм H=115,00 мм; Граничне навантаження 40Т/М; Матеріал Steel C45; Індукційне гартування поверхонь зношування (52-55 HRC); Довжина L = 415 мм | 10.500.jpg | 415 | 9.7 | 388 | 60 | 115 | 0.8 | 40
14 | Amada-promecam | 10.500S | 10.500S α=60° R=0,8 H=115 L = 835 | 10.500S Пуансон AMADA α=60° R=0,8 мм H=115,00 мм; Граничне навантаження 40Т/М; Матеріал Steel C45; Індукційне гартування поверхонь зношування (52-55 HRC); Довжина L = 835 мм | 10.500.jpg | 835 | 19.6 | 706 | 60 | 115 | 0.8 | 40
15 | Amada-promecam | 10.500K | 10.500K α=60° R=0,8 H=115 L = 800K SETIONED | 10.500K Пуансон AMADA α=60° R=0,8 мм H=115,00 мм; Граничне навантаження 40Т/М; Матеріал Steel C45; Індукційне гартування поверхонь зношування (52-55 HRC); Довжина L = 100L + 150 + 50 + 40 + 20 + 15 + 15 + 10 + 300 + 100R = 800 мм | 10.500.jpg | 100L + 150 + 50 + 40 + 20 + 15 + 15 + 10 + 300 + 100R = 800 | 17.8 | 907 | 60 | 115 | 0.8 | 40
16 | Amada-promecam | 10.506M | 10.506M α=60° R=0,8 H=130 L = 415 | 10.506M Пуансон AMADA α=60° R=0,8 мм H=130,00 мм; Граничне навантаження 40Т/М; Матеріал Steel C45; Індукційне гартування поверхонь зношування (52-55 HRC); Довжина L = 415 мм | 10.506.jpg | 415 | 11.1 | 477 | 60 | 130 | 0.8 | 40
17 | Amada-promecam | 10.506S | 10.506M α=60° R=0,8 H=130 L = 835 | 10.506S Пуансон AMADA α=60° R=0,8 мм H=130,00 мм; Граничне навантаження 40Т/М; Матеріал Steel C45; Індукційне гартування поверхонь зношування (52-55 HRC); Довжина L = 835 мм | 10.506.jpg | 835 | 22.4 | 879 | 60 | 130 | 0.8 | 40
18 | Amada-promecam | 10.506K | 10.506M α=60° R=0,8 H=130 L = 800K SETIONED | 10.506K Пуансон AMADA α=60° R=0,8 мм H=130,00 мм; Граничне навантаження 40Т/М; Матеріал Steel C45; Індукційне гартування поверхонь зношування (52-55 HRC); Довжина L = 100L + 150 + 50 + 40 + 20 + 15 + 15 + 10 + 300 + 100R = 800 мм | 10.506.jpg | 100L + 150 + 50 + 40 + 20 + 15 + 15 + 10 + 300 + 100R = 800 | 20.4 | 1101 | 60 | 130 | 0.8 | 40
19 | Amada-promecam | 10.510M | 10.510S α=60° R=0,8 H=115 L = 415 | 10.510M Пуансон AMADA α=60° R=0,8 мм H=115,00 мм; Граничне навантаження 60Т/М; Матеріал Steel C45; Індукційне гартування поверхонь зношування (52-55 HRC); Довжина L = 415 мм | 10.510.jpg | 415 | 7.4 | 285 | 60 | 115 | 0.8 | 60
20 | Amada-promecam | 10.510S | 10.510K α=60° R=0,8 H=115 L = 835 | 10.510S Пуансон AMADA α=60° R=0,8 мм H=115,00 мм; Граничне навантаження 60Т/М; Матеріал Steel C45; Індукційне гартування поверхонь зношування (52-55 HRC); Довжина L = 835 мм | 10.510.jpg | 835 | 14.9 | 514 | 60 | 115 | 0.8 | 60
21 | Amada-promecam | 10.510K | 10.510M α=60° R=0,8 H=115 L = 800K SETIONED | 10.510K Пуансон AMADA α=60° R=0,8 мм H=115,00 мм; Граничне навантаження 60Т/М; Матеріал Steel C45; Індукційне гартування поверхонь зношування (52-55 HRC); Довжина L = 100L + 150 + 50 + 40 + 20 + 15 + 15 + 10 + 300 + 100R = 800 мм | 10.510.jpg | 100L + 150 + 50 + 40 + 20 + 15 + 15 + 10 + 300 + 100R = 800 | 13.6 | 687 | 60 | 115 | 0.8 | 60
22 | Amada-promecam | 10.511M | 10.511M α=30° R=3,0 H=80 L = 415 | 10.511M Пуансон AMADA α=30° R=3,0 мм H=80,00 мм; Граничне навантаження 100Т/М; Матеріал Steel C45; Індукційне гартування поверхонь зношування (52-55 HRC); Довжина L = 415 мм | 10.511.jpg | 415 | 6 | 149 | 30 | 80 | 3 | 100
23 | Amada-promecam | 10.511S | 10.511S α=30° R=3,0 H=80 L = 835 | 10.511S Пуансон AMADA α=30° R=3,0 мм H=80,00 мм; Граничне навантаження 100Т/М; Матеріал Steel C45; Індукційне гартування поверхонь зношування (52-55 HRC); Довжина L = 835 мм | 10.511.jpg | 835 | 12 | 256 | 30 | 80 | 3 | 100
24 | Amada-promecam | 10.511K | 10.511K α=30° R=3,0 H=80 L = 800K SETIONED | 10.511K Пуансон AMADA α=30° R=3,0 мм H=80,00 мм; Граничне навантаження 100Т/М; Матеріал Steel C45; Індукційне гартування поверхонь зношування (52-55 HRC); Довжина L = 100L + 150 + 50 + 40 + 20 + 15 + 15 + 10 + 300 + 100R = 800 мм | 10.511.jpg | 100L + 150 + 50 + 40 + 20 + 15 + 15 + 10 + 300 + 100R = 800 | 11 | 394 | 30 | 80 | 3 | 100
25 | Amada-promecam | 10.514M | 10.514M α=30° R=0,6 H=80 L = 415 | 10.514M Пуансон AMADA α=30° R=0,6 мм H=80,00 мм; Граничне навантаження 50Т/М; Матеріал 45CrMo4; Індукційне гартування поверхонь зношування (52-55 HRC); Довжина L = 415 мм | 10.514.jpg | 415 | 4.5 | 191 | 30 | 80 | 0.6 | 50
26 | Amada-promecam | 10.514S | 10.514S α=30° R=0,6 H=80 L = 835 | 10.514S Пуансон AMADA α=30° R=0,6 мм H=80,00 мм; Граничне навантаження 50Т/М; Матеріал 45CrMo4; Індукційне гартування поверхонь зношування (52-55 HRC); Довжина L = 835 мм | 10.514.jpg | 835 | 9.1 | 329 | 30 | 80 | 0.6 | 50
27 | Amada-promecam | 10.514K | 10.514K α=30° R=0,6 H=80 L = 800K SETIONED | 10.514K Пуансон AMADA α=30° R=0,6 мм H=80,00 мм; Граничне навантаження 50Т/М; Матеріал 45CrMo4; Індукційне гартування поверхонь зношування (52-55 HRC); Довжина L = 100L + 150 + 50 + 40 + 20 + 15 + 15 + 10 + 300 + 100R = 800 мм | 10.514.jpg | 100L + 150 + 50 + 40 + 20 + 15 + 15 + 10 + 300 + 100R = 800 | 8.3 | 478 | 30 | 80 | 0.6 | 50
28 | Amada-promecam | 10.515M | 10.515M α=30° R=0,6 H=140 L = 415 | 10.515M Пуансон AMADA α=30° R=0,6 мм H=140,00 мм; Граничне навантаження 50Т/М; Матеріал 45CrMo4; Індукційне гартування поверхонь зношування (52-55 HRC); Довжина L = 415 мм | 10.515.jpg | 415 | 5.2 | 490 | 30 | 140 | 0.6 | 50
29 | Amada-promecam | 10.515S | 10.515S α=30° R=0,6 H=140 L = 835 | 10.515S Пуансон AMADA α=30° R=0,6 мм H=140,00 мм; Граничне навантаження 50Т/М; Матеріал 45CrMo4; Індукційне гартування поверхонь зношування (52-55 HRC); Довжина L = 835 мм | 10.515.jpg | 835 | 10.5 | 873 | 30 | 140 | 0.6 | 50
30 | Amada-promecam | 10.515K | 10.515K α=30° R=0,6 H=140 L = 800K SETIONED | 10.515K Пуансон AMADA α=30° R=0,6 мм H=140,00 мм; Граничне навантаження 50Т/М; Матеріал 45CrMo4; Індукційне гартування поверхонь зношування (52-55 HRC); Довжина L = 100L + 150 + 50 + 40 + 20 + 15 + 15 + 10 + 300 + 100R = 800 мм | 10.515.jpg | 100L + 150 + 50 + 40 + 20 + 15 + 15 + 10 + 300 + 100R = 800 | 9.6 | 1075 | 30 | 140 | 0.6 | 50
31 | Amada-promecam | 10.516M | 10.516M α=60° R=0,8 H=85 L = 415 | 10.516M Пуансон AMADA α=60° R=0,8 мм H=85,00 мм; Граничне навантаження 40Т/М; Матеріал Steel45; Індукційне гартування поверхонь зношування (52-55 HRC); Довжина L = 415 мм | 10.516.jpg | 415 | 6.2 | 280 | 60 | 85 | 0.8 | 40
32 | Amada-promecam | 10.516S | 10.516S α=60° R=0,8 H=85 L = 835 | 10.516S Пуансон AMADA α=60° R=0,8 мм H=85,00 мм; Граничне навантаження 40Т/М; Матеріал Steel45; Індукційне гартування поверхонь зношування (52-55 HRC); Довжина L = 835 мм | 10.516.jpg | 835 | 12.5 | 502 | 60 | 85 | 0.8 | 40
33 | Amada-promecam | 10.516K | 10.516K α=60° R=0,8 H=85 L = 800K SETIONED | 10.516K Пуансон AMADA α=60° R=0,8 мм H=85,00 мм; Граничне навантаження 40Т/М; Матеріал Steel45; Індукційне гартування поверхонь зношування (52-55 HRC); Довжина L = 100L + 150 + 50 + 40 + 20 + 15 + 15 + 10 + 300 + 100R = 800 мм | 10.516.jpg | 100L + 150 + 50 + 40 + 20 + 15 + 15 + 10 + 300 + 100R = 800 | 11.6 | 653 | 60 | 85 | 0.8 | 40
34 | Amada-promecam | 10.517M | 10.517M α=60° R=0,8 H=80 L = 415 | 10.517M Пуансон AMADA α=60° R=0,8 мм H=80,00 мм; Граничне навантаження 25Т/М; Матеріал 45CrMo4; Індукційне гартування поверхонь зношування (52-55 HRC); Довжина L = 415 мм | 10.517.jpg | 415 | 4.5 | 275 | 60 | 80 | 0.8 | 25
35 | Amada-promecam | 10.517S | 10.517S α=60° R=0,8 H=80 L = 835 | 10.517S Пуансон AMADA α=60° R=0,8 мм H=80,00 мм; Граничне навантаження 25Т/М; Матеріал 45CrMo4; Індукційне гартування поверхонь зношування (52-55 HRC); Довжина L = 835 мм | 10.517.jpg | 835 | 9 | 494 | 60 | 80 | 0.8 | 25
36 | Amada-promecam | 10.517K | 10.517K α=60° R=0,8 H=80 L = 800K SETIONED | 10.517K Пуансон AMADA α=60° R=0,8 мм H=80,00 мм; Граничне навантаження 25Т/М; Матеріал 45CrMo4; Індукційне гартування поверхонь зношування (52-55 HRC); Довжина L = 100L + 150 + 50 + 40 + 20 + 15 + 15 + 10 + 300 + 100R = 800 мм | 10.517.jpg | 100L + 150 + 50 + 40 + 20 + 15 + 15 + 10 + 300 + 100R = 800 | 8.3 | 657 | 60 | 80 | 0.8 | 25
37 | Amada-promecam | 10.520M | 10.520M α=60° R=0,8 H=115 L = 415 | 10.520M Пуансон AMADA α=60° R=0,8 мм H=115,00 мм; Граничне навантаження 50Т/М; Матеріал Steel45; Індукційне гартування поверхонь зношування (52-55 HRC); Довжина L = 415 мм | 10.520.jpg | 415 | 4.8 | 342 | 60 | 115 | 0.8 | 50
38 | Amada-promecam | 10.520S | 10.520S α=60° R=0,8 H=115 L = 835 | 10.520S Пуансон AMADA α=60° R=0,8 мм H=115,00 мм; Граничне навантаження 50Т/М; Матеріал Steel45; Індукційне гартування поверхонь зношування (52-55 HRC); Довжина L = 835 мм | 10.520.jpg | 835 | 9.6 | 608 | 60 | 115 | 0.8 | 50
39 | Amada-promecam | 10.520K | 10.520K α=60° R=0,8 H=115 L = 800K SETIONED | 10.520K Пуансон AMADA α=60° R=0,8 мм H=115,00 мм; Граничне навантаження 50Т/М; Матеріал Steel45; Індукційне гартування поверхонь зношування (52-55 HRC); Довжина L = 100L + 150 + 50 + 40 + 20 + 15 + 15 + 10 + 300 + 100R = 800 мм | 10.520.jpg | 100L + 150 + 50 + 40 + 20 + 15 + 15 + 10 + 300 + 100R = 800 | 8.8 | 782 | 60 | 115 | 0.8 | 50
40 | Amada-promecam | 10.672M | 10.672M α=85° R=0,25 H=90 L = 415 | 10.672M Пуансон AMADA α=85° R=0,25 мм H=90,00 мм; Граничне навантаження 50Т/М; Матеріал Steel45; Індукційне гартування поверхонь зношування (52-55 HRC); Довжина L = 415 мм | 10.672.jpg | 415 | 8.4 | 261 | 85 | 90 | 0.25 | 50
41 | Amada-promecam | 10.672S | 10.672S α=85° R=0,25 H=90 L = 835 | 10.672S Пуансон AMADA α=85° R=0,25 мм H=90,00 мм; Граничне навантаження 50Т/М; Матеріал Steel45; Індукційне гартування поверхонь зношування (52-55 HRC); Довжина L = 835 мм | 10.672.jpg | 835 | 16.9 | 468 | 85 | 90 | 0.25 | 50
42 | Amada-promecam | 10.672K | 10.672K α=85° R=0,25 H=90 L = 800K SETIONED | 10.672K Пуансон AMADA α=85° R=0,25 мм H=90,00 мм; Граничне навантаження 50Т/М; Матеріал Steel45; Індукційне гартування поверхонь зношування (52-55 HRC); Довжина L = 100L + 150 + 50 + 40 + 20 + 15 + 15 + 10 + 300 + 100R = 800 мм | 10.672.jpg | 100L + 150 + 50 + 40 + 20 + 15 + 15 + 10 + 300 + 100R = 800 | 15.4 | 642 | 85 | 90 | 0.25 | 50
43 | Amada-promecam | 11.103M | 11.103M α=35° R=0,6 H=86 L = 415 | 11.103M Пуансон AMADA α=35° R=0,6 мм H=86,00 мм; Граничне навантаження 70Т/М; Матеріал Steel45; Індукційне гартування поверхонь зношування (52-55 HRC); Довжина L = 415 мм | 11.103.jpg | 415 | 5.4 | 128 | 35 | 86 | 0.6 | 70
44 | Amada-promecam | 11.103S | 11.103S α=35° R=0,6 H=86 L = 835 | 11.104S Пуансон AMADA α=35° R=0,6 мм H=86,00 мм; Граничне навантаження 70Т/М; Матеріал Steel45; Індукційне гартування поверхонь зношування (52-55 HRC); Довжина L = 835 мм | 11.103.jpg | 835 | 11.2 | 216 | 35 | 86 | 0.6 | 70
45 | Amada-promecam | 11.103K | 11.103K α=35° R=0,6 H=86 L = 800K SETIONED | 10.672K Пуансон AMADA α=35° R=0,6 мм H=86,00 мм; Граничне навантаження 70Т/М; Матеріал Steel45; Індукційне гартування поверхонь зношування (52-55 HRC); Довжина L = 100L + 150 + 50 + 40 + 20 + 15 + 15 + 10 + 300 + 100R = 800 мм | 11.103.jpg | 100L + 150 + 50 + 40 + 20 + 15 + 15 + 10 + 300 + 100R = 800 | 10.3 | 355 | 35 | 86 | 0.6 | 70
46 | Amada-promecam | 11.104M | 11.104M α=35° R=1,5 H=86 L = 415 | 11.104M Пуансон AMADA α=35° R=1,5 мм H=86,00 мм; Граничне навантаження 70Т/М; Матеріал Steel45; Індукційне гартування поверхонь зношування (52-55 HRC); Довжина L = 415 мм | 11.103.jpg | 415 | 5.6 | 128 | 35 | 86 | 1.5 | 70
47 | Amada-promecam | 11.104S | 11.104S α=35° R=1,5 H=86 L = 835 | 11.104S Пуансон AMADA α=35° R=1,5 мм H=86,00 мм; Граничне навантаження 70Т/М; Матеріал Steel45; Індукційне гартування поверхонь зношування (52-55 HRC); Довжина L = 835 мм | 11.103.jpg | 835 | 11.2 | 216 | 35 | 86 | 1.5 | 70
48 | Amada-promecam | 11.104K | 11.104K α=35° R=1,5 H=86 L = 800K SETIONED | 10.672K Пуансон AMADA α=35° R=1,5 мм H=86,00 мм; Граничне навантаження 50Т/М; Матеріал Steel45; Індукційне гартування поверхонь зношування (52-55 HRC); Довжина L = 100L + 150 + 50 + 40 + 20 + 15 + 15 + 10 + 300 + 100R = 800 мм | 11.103.jpg | 100L + 150 + 50 + 40 + 20 + 15 + 15 + 10 + 300 + 100R = 800 | 10.3 | 355 | 35 | 86 | 1.5 | 70
49 | Amada-promecam | 11.151M | 11.151M α=85° R=0,8 H=104,5 L = 415 | 11.151M Пуансон AMADA α=85° R=0,8 мм H=104,50 мм; Граничне навантаження 50Т/М; Матеріал Steel45; Індукційне гартування поверхонь зношування (52-55 HRC); Довжина L = 415 мм | 11.151.jpg | 415 | 11.2 | 247 | 85 | 104.5 | 0.8 | 50
50 | Amada-promecam | 11.151S | 11.151S α=85° R=0,8 H=104,5 L = 835 | 11.151S Пуансон AMADA α=85° R=0,8 мм H=104,50 мм; Граничне навантаження 50Т/М; Матеріал Steel45; Індукційне гартування поверхонь зношування (52-55 HRC); Довжина L = 835 мм | 11.151.jpg | 835 | 22.5 | 445 | 85 | 104.5 | 0.8 | 50
51 | Amada-promecam | 11.151K | 11.151K α=85° R=0,8 H=104,5 L = 800K SETIONED | 11.151K Пуансон AMADA α=85° R=0,8 мм H=104,50 мм; Граничне навантаження 50Т/М; Матеріал Steel45; Індукційне гартування поверхонь зношування (52-55 HRC); Довжина L = 100L + 150 + 50 + 40 + 20 + 15 + 15 + 10 + 300 + 100R = 800 мм | 11.151.jpg | 100L + 150 + 50 + 40 + 20 + 15 + 15 + 10 + 300 + 100R = 800 | 20.5 | 621 | 85 | 104.5 | 0.8 | 50
52 | Amada-promecam | 11.158M | 11.158M α=30° R=0,6 H=80,0 L = 415 | 11.158M Пуансон AMADA α=30° R=0,6 мм H=80,0 мм; Граничне навантаження 100Т/М; Матеріал Steel45; Індукційне гартування поверхонь зношування (52-55 HRC); Довжина L = 415 мм | 11.158.jpg | 415 | 5.3 | 137 | 30 | 80 | 0.6 | 100
53 | Amada-promecam | 11.158S | 11.158S α=30° R=0,6 H=80,0 L = 835 | 11.158S Пуансон AMADA α=30° R=0,6 мм H=80,0 мм; Граничне навантаження 100Т/М; Матеріал Steel45; Індукційне гартування поверхонь зношування (52-55 HRC); Довжина L = 835 мм | 11.158.jpg | 835 | 10.6 | 235 | 30 | 80 | 0.6 | 100
54 | Amada-promecam | 11.158K | 11.158K α=30° R=0,6 H=80,0 L = 800K SETIONED | 11.158K Пуансон AMADA α=30° R=0,6 мм H=80,0 мм; Граничне навантаження 100Т/М; Матеріал Steel45; Індукційне гартування поверхонь зношування (52-55 HRC); Довжина L = 100L + 150 + 50 + 40 + 20 + 15 + 15 + 10 + 300 + 100R = 800 мм | 11.158.jpg | 100L + 150 + 50 + 40 + 20 + 15 + 15 + 10 + 300 + 100R = 800 | 9.7 | 373 | 30 | 80 | 0.6 | 100
55 | Amada-promecam | 11.200M | 11.200M α=85° R=0,8 H=66,50 L = 415 | 11.200M Пуансон AMADA α=85° R=0,8 мм H=66,50 мм; Граничне навантаження 100Т/М; Матеріал Steel45; Індукційне гартування поверхонь зношування (52-55 HRC); Довжина L = 415 мм | 11.200.jpg | 415 | 5.5 | 105 | 85 | 66.5 | 0.8 | 100
56 | Amada-promecam | 11.200S | 11.200S α=85° R=0,8 H=66,50 L = 835 | 11.200S Пуансон AMADA α=85° R=0,8 мм H=66,50 мм; Граничне навантаження 100Т/М; Матеріал Steel45; Індукційне гартування поверхонь зношування (52-55 HRC); Довжина L = 835 мм | 11.200.jpg | 835 | 11 | 176 | 85 | 66.5 | 0.8 | 100
57 | Amada-promecam | 11.200K | 11.200K α=85° R=0,8 H=66,50 L = 800K SETIONED | 11.200K Пуансон AMADA α=85° R=0,8 мм H=66,50 мм; Граничне навантаження 100Т/М; Матеріал Steel45; Індукційне гартування поверхонь зношування (52-55 HRC); Довжина L = 100L + 150 + 50 + 40 + 20 + 15 + 15 + 10 + 300 + 100R = 800 мм | 11.200.jpg | 100L + 150 + 50 + 40 + 20 + 15 + 15 + 10 + 300 + 100R = 800 | 10.1 | 295 | 85 | 66.5 | 0.8 | 100
58 | Amada-promecam | 11.201M | 11.201M α=85° R=3,0 H=65,45 L = 415 | 11.201M Пуансон AMADA α=85° R=3,0 мм H=65,45 мм; Граничне навантаження 100Т/М; Матеріал Steel45; Індукційне гартування поверхонь зношування (52-55 HRC); Довжина L = 415 мм | 11.200.jpg | 415 | 5.5 | 105 | 85 | 65.45 | 3 | 100
59 | Amada-promecam | 11.201S | 11.201S α=85° R=3,0 H=65,45 L = 835 | 11.201S Пуансон AMADA α=85° R=3,0 мм H=65,45 мм; Граничне навантаження 100Т/М; Матеріал Steel45; Індукційне гартування поверхонь зношування (52-55 HRC); Довжина L = 835 мм | 11.200.jpg | 835 | 11 | 176 | 85 | 65.45 | 3 | 100
60 | Amada-promecam | 11.201K | 11.201K α=85° R=3,0 H=65,45 L = 800K SETIONED | 11.201K Пуансон AMADA α=85° R=3,0 мм H=65,45 мм; Граничне навантаження 100Т/М; Матеріал Steel45; Індукційне гартування поверхонь зношування (52-55 HRC); Довжина L = 100L + 150 + 50 + 40 + 20 + 15 + 15 + 10 + 300 + 100R = 800 мм | 11.200.jpg | 100L + 150 + 50 + 40 + 20 + 15 + 15 + 10 + 300 + 100R = 800 | 10.1 | 295 | 85 | 65.45 | 3 | 100
61 | Amada-promecam | 11.230M | 11.230M α=85° R=0,8 H=105,00 L = 415 | 11.230M Пуансон AMADA α=85° R=0,8 мм H=105,00 мм; Граничне навантаження 100Т/М; Матеріал Steel45; Індукційне гартування поверхонь зношування (52-55 HRC); Довжина L = 415 мм | 11.230.jpg | 415 | 8.8 | 173 | 85 | 105 | 0.8 | 100
62 | Amada-promecam | 11.230S | 11.230S α=85° R=0,8 H=105,00 L = 835 | 11.230S Пуансон AMADA α=85° R=0,8 мм H=105,00 мм; Граничне навантаження 100Т/М; Матеріал Steel45; Індукційне гартування поверхонь зношування (52-55 HRC); Довжина L = 835 мм | 11.230.jpg | 835 | 17.7 | 297 | 85 | 105 | 0.8 | 100
63 | Amada-promecam | 11.230K | 11.230K α=85° R=0,8 H=105,00 L = 800K SETIONED | 11.230K Пуансон AMADA α=85° R=0,8 мм H=105,00 мм; Граничне навантаження 100Т/М; Матеріал Steel45; Індукційне гартування поверхонь зношування (52-55 HRC); Довжина L = 100L + 150 + 50 + 40 + 20 + 15 + 15 + 10 + 300 + 100R = 800 мм | 11.230.jpg | 100L + 150 + 50 + 40 + 20 + 15 + 15 + 10 + 300 + 100R = 800 | 16.2 | 449 | 85 | 105 | 0.8 | 100
64 | Amada-promecam | 11.231M | 11.231M α=85° R=3,0 H=105,00 L = 415 | 11.231M Пуансон AMADA α=85° R=3,0 мм H=105,00 мм; Граничне навантаження 100Т/М; Матеріал Steel45; Індукційне гартування поверхонь зношування (52-55 HRC); Довжина L = 415 мм | 11.230.jpg | 415 | 8.8 | 173 | 85 | 105 | 3 | 100
65 | Amada-promecam | 11.231S | 11.230S α=85° R=0,8 H=105,00 L = 835 | 11.231S Пуансон AMADA α=85° R=3,0 мм H=105,00 мм; Граничне навантаження 100Т/М; Матеріал Steel45; Індукційне гартування поверхонь зношування (52-55 HRC); Довжина L = 835 мм | 11.230.jpg | 835 | 17.7 | 297 | 85 | 105 | 3 | 100
66 | Amada-promecam | 11.231K | 11.230K α=85° R=0,8 H=105,00 L = 800K SETIONED | 11.231K Пуансон AMADA α=85° R=3,0 мм H=105,00 мм; Граничне навантаження 100Т/М; Матеріал Steel45; Індукційне гартування поверхонь зношування (52-55 HRC); Довжина L = 100L + 150 + 50 + 40 + 20 + 15 + 15 + 10 + 300 + 100R = 800 мм | 11.230.jpg | 100L + 150 + 50 + 40 + 20 + 15 + 15 + 10 + 300 + 100R = 800 | 16.2 | 449 | 85 | 105 | 3 | 100
67 | Amada-promecam | 11.232M | 11.232M α=85° R=0,8 H=135,00 L = 415 | 11.232M Пуансон AMADA α=85° R=0,8 мм H=135,00 мм; Граничне навантаження 100Т/М; Матеріал Steel45; Індукційне гартування поверхонь зношування (52-55 HRC); Довжина L = 415 мм | 11.232.jpg | 415 | 11.3 | 240 | 85 | 135 | 0.8 | 100
68 | Amada-promecam | 11.232S | 11.232S α=85° R=0,8 H=135,00 L = 835 | 11.232S Пуансон AMADA α=85° R=0,8 мм H=135,00 мм; Граничне навантаження 100Т/М; Матеріал Steel45; Індукційне гартування поверхонь зношування (52-55 HRC); Довжина L = 835 мм | 11.232.jpg | 835 | 22.8 | 420 | 85 | 135 | 0.8 | 100
69 | Amada-promecam | 11.232K | 11.232K α=85° R=0,8 H=135,00 L = 800K SETIONED | 11.232K Пуансон AMADA α=85° R=0,8 мм H=135,00 мм; Граничне навантаження 100Т/М; Матеріал Steel45; Індукційне гартування поверхонь зношування (52-55 HRC); Довжина L = 100L + 150 + 50 + 40 + 20 + 15 + 15 + 10 + 300 + 100R = 800 мм | 11.232.jpg | 100L + 150 + 50 + 40 + 20 + 15 + 15 + 10 + 300 + 100R = 800 | 20.7 | 660 | 85 | 135 | 0.8 | 100
70 | Amada-promecam | 11.258M | 11.258M α=30° R=0,6 H=104,00 L = 415 | 11.258M Пуансон AMADA α=30° R=0,6 мм H=104,00 мм; Граничне навантаження 100Т/М; Матеріал Steel45; Індукційне гартування поверхонь зношування (52-55 HRC); Довжина L = 415 мм | 11.258.jpg | 415 | 7.3 | 196 | 30 | 104 | 0.6 | 100
71 | Amada-promecam | 11.258S | 11.258S α=30° R=0,6 H=104,00 L = 835 | 11.258S Пуансон AMADA α=30° R=0,6 мм H=104,00 мм; Граничне навантаження 100Т/М; Матеріал Steel45; Індукційне гартування поверхонь зношування (52-55 HRC); Довжина L = 835 мм | 11.258.jpg | 835 | 14.7 | 339 | 30 | 104 | 0.6 | 100
72 | Amada-promecam | 11.258K | 11.258K α=30° R=0,6 H=104,00 L = 800K SETIONED | 11.258K Пуансон AMADA α=30° R=0,6 мм H=104,00 мм; Граничне навантаження 100Т/М; Матеріал Steel45; Індукційне гартування поверхонь зношування (52-55 HRC); Довжина L = 100L + 150 + 50 + 40 + 20 + 15 + 15 + 10 + 300 + 100R = 800 мм | 11.258.jpg | 100L + 150 + 50 + 40 + 20 + 15 + 15 + 10 + 300 + 100R = 800 | 13.4 | 507 | 30 | 104 | 0.6 | 100
73 | Amada-promecam | 11.270M | 11.270M α=85° R=0,6 H=95,00 L = 415 | 11.270M Пуансон AMADA α=85° R=0,6 мм H=95,00 мм; Граничне навантаження 50Т/М; Матеріал Steel45; Індукційне гартування поверхонь зношування (52-55 HRC); Довжина L = 415 мм | 11.270.jpg | 415 | 4.5 | 230 | 85 | 95 | 0.6 | 50
74 | Amada-promecam | 11.270S | 11.270S α=85° R=0,6 H=95,00 L = 835 | 11.270SПуансон AMADA α=85° R=0,6 мм H=95,00 мм; Граничне навантаження 50Т/М; Матеріал Steel45; Індукційне гартування поверхонь зношування (52-55 HRC); Довжина L = 835 мм | 11.270.jpg | 835 | 9.1 | 406 | 85 | 95 | 0.6 | 50
75 | Amada-promecam | 11.270K | 11.270K α=85° R=0,6 H=95,00 L = 800K SETIONED | 11.270K Пуансон AMADA α=85° R=0,6 мм H=95,00 мм; Граничне навантаження 50Т/М; Матеріал Steel45; Індукційне гартування поверхонь зношування (52-55 HRC); Довжина L = 100L + 150 + 50 + 40 + 20 + 15 + 15 + 10 + 300 + 100R = 800 мм | 11.270.jpg | 100L + 150 + 50 + 40 + 20 + 15 + 15 + 10 + 300 + 100R = 800 | 8.3 | 558 | 85 | 95 | 0.6 | 50
76 | Amada-promecam | 11.275M | 11.275M α=75° R=0,8 H=67,60 L = 415 | 11.275M Пуансон AMADA α=75° R=0,8мм H=67,60 мм; Граничне навантаження 100Т/М; Матеріал Steel45; Індукційне гартування поверхонь зношування (52-55 HRC); Довжина L = 415 мм | 11.200.jpg | 415 | 5.5 | 119 | 75 | 67.6 | 0.8 | 100
77 | Amada-promecam | 11.275S | 11.275S α=75° R=0,8 H=67,60 L = 835 | 11.275S Пуансон AMADA α=75° R=0,8мм H=67,60 мм; Граничне навантаження 100Т/М; Матеріал Steel45; Індукційне гартування поверхонь зношування (52-55 HRC); Довжина L = 835 мм | 11.200.jpg | 835 | 11 | 209 | 75 | 67.6 | 0.8 | 100
78 | Amada-promecam | 11.275K | 11.275K α=75° R=0,8 H=67,60 L = 800K SETIONED | 11.275K Пуансон AMADA α=75° R=0,8мм H=67,60 мм; Граничне навантаження 100Т/М; Матеріал Steel45; Індукційне гартування поверхонь зношування (52-55 HRC); Довжина L = 100L + 150 + 50 + 40 + 20 + 15 + 15 + 10 + 300 + 100R = 800 мм | 11.200.jpg | 100L + 150 + 50 + 40 + 20 + 15 + 15 + 10 + 300 + 100R = 800 | 10.1 | 330 | 75 | 67.6 | 0.8 | 100
79 | Amada-promecam | 11.280M | 11.280M α=30° R=0,6 H=95,0 L = 415 | 11.280M Пуансон AMADA α=30° R=0,6 мм H=95,0 мм; Граничне навантаження 50Т/М; Матеріал Steel45; Індукційне гартування поверхонь зношування (52-55 HRC); Довжина L = 415 мм | 11.280.jpg | 415 | 4.4 | 265 | 30 | 95 | 0.6 | 50
80 | Amada-promecam | 11.280S | 11.280S α=30° R=0,6 H=95,0 L = 835 | 11.280S Пуансон AMADA α=30° R=0,6 мм H=95,0 мм; Граничне навантаження 50Т/М; Матеріал Steel45; Індукційне гартування поверхонь зношування (52-55 HRC); Довжина L = 835 мм | 11.280.jpg | 835 | 8.9 | 467 | 30 | 95 | 0.6 | 50
81 | Amada-promecam | 11.280K | 11.280K α=30° R=0,6 H=95,0 L = 800K SETIONED | 11.280K Пуансон AMADA α=30° R=0,6 мм H=95,0 мм; Граничне навантаження 50Т/М; Матеріал Steel45; Індукційне гартування поверхонь зношування (52-55 HRC); Довжина L = 100L + 150 + 50 + 40 + 20 + 15 + 15 + 10 + 300 + 100R = 800 мм | 11.280.jpg | 100L + 150 + 50 + 40 + 20 + 15 + 15 + 10 + 300 + 100R = 800 | 8.1 | 643 | 30 | 95 | 0.6 | 50

## Тримач поліуретанової вставки
№ | Type_holder | Code_item | Description | Опис | Зображення | Довжина, мм | Вага | ЗАКУПКА
1 | Amada-promecam | 20.271M | 20.271M L = 415 | 20.271M Тримач поліуретанової вставки H = 60 мм; Довжина L = 415 мм. | 20.271.jpg | 415 | 9.4 | 182
2 | Amada-promecam | 20.271S | 20.271S L = 835 | 20.271S Тримач поліуретанової вставки H = 60 мм; Довжина L = 835 мм. | 20.271.jpg | 835 | 18.8 | 310
3 | Amada-promecam | 20.272M | 20.272M L = 415 | 20.272M Тримач поліуретанової вставки H = 96 мм; Довжина L = 415 мм. | 20.272.jpg | 415 | 18.7 | 310
4 | Amada-promecam | 20.272S | 20.272S L = 835 | 20.272S Тримач поліуретанової вставки H = 96 мм; Довжина L = 835 мм. | 20.272.jpg | 835 | 37.7 | 562
5 | Amada-promecam | 20.273M | 20.273M L = 415 | 20.273M Тримач поліуретанової вставки H = 100 мм; Довжина L = 415 мм. | 20.273.jpg | 415 | 23.1 | 431
6 | Amada-promecam | 20.273S | 20.273S L = 835 | 20.273S Тримач поліуретанової вставки H = 100 мм; Довжина L = 835 мм. | 20.273.jpg | 835 | 46.4 | 753
7 | Amada-promecam | 20.274M | 20.274M L = 415 | 20.274M Тримач поліуретанової вставки H = 100 мм; Довжина L = 415 мм. | 20.274.jpg | 415 | 27.8 | 509
8 | Amada-promecam | 20.274S | 20.274S L = 835 | 20.274S Тримач поліуретанової вставки H = 100 мм; Довжина L = 835 мм. | 20.274.jpg | 835 | 56 | 879

## Радіусна вставка
№ | Type_holder | Code_item | Description | Опис | Зображення | Довжина, мм | Вага | ЗАКУПКА | R, мм | A, мм | B, мм
1 | Universal | 10.300M | 10.300M R=7,0 A =11,5 L = 415 | 10.300M Радіусна вставка пуансону R = 7,0 мм A = 11,5 мм; Матеріал Steel C45; Довжина L = 415 мм. | 10.300.jpg | 415 | 0.4 | 48 | 7 | 11.5 | 0
2 | Universal | 10.300S | 10.300S R=7,0 A =11,5 L = 835 | 10.300S Радіусна вставка пуансону R = 7,0 мм A = 11,5 мм; Матеріал Steel C45; Довжина L = 835 мм. | 10.300.jpg | 835 | 0.9 | 80 | 7 | 11.5 | 0
3 | Universal | 10.301M | 10.301M R=7,5 A =11,5 L = 415 | 10.301M Радіусна вставка пуансону R = 7,5 мм A = 11,5 мм; Матеріал Steel C45; Довжина L = 415 мм. | 10.300.jpg | 415 | 0.5 | 48 | 7.5 | 11.5 | 0
4 | Universal | 10.301S | 10.301S R=7,5 A =11,5 L = 835 | 10.301S Радіусна вставка пуансону R = 7,5 мм A = 11,5 мм; Матеріал Steel C45; Довжина L = 835 мм. | 10.300.jpg | 835 | 1 | 80 | 7.5 | 11.5 | 0
5 | Universal | 10.302M | 10.302M R=8,0 A =13,0 L = 415 | 10.302M Радіусна вставка пуансону R = 8,0 мм A = 13,0 мм; Матеріал Steel C45; Довжина L = 415 мм. | 10.300.jpg | 415 | 0.6 | 48 | 8 | 13 | 0
6 | Universal | 10.302S | 10.302S R=8,0 A =13,0 L = 835 | 10.302S Радіусна вставка пуансону R = 8,0 мм A = 13,0 мм; Матеріал Steel C45; Довжина L = 835 мм. | 10.300.jpg | 835 | 1.2 | 80 | 8 | 13 | 0
7 | Universal | 10.303M | 10.303M R=9,0 A =16,0 L = 415 | 10.303M Радіусна вставка пуансону R = 9,0 мм A = 16,0 мм; Матеріал Steel C45; Довжина L = 415 мм. | 10.300.jpg | 415 | 0.9 | 53 | 9 | 16 | 0
8 | Universal | 10.303S | 10.303S R=9,0 A =16,0 L = 835 | 10.303S Радіусна вставка пуансону R = 9,0 мм A = 16,0 мм; Матеріал Steel C45; Довжина L = 835 мм. | 10.300.jpg | 835 | 1.8 | 88 | 9 | 16 | 0
9 | Universal | 10.304M | 10.304M R=10,0 A =16,0 L = 415 | 10.304M Радіусна вставка пуансону R = 10,0 мм A = 16,0 мм; Матеріал Steel C45; Довжина L = 415 мм. | 10.300.jpg | 415 | 1 | 45 | 10 | 16 | 0
10 | Universal | 10.304S | 10.304S R=10,0 A =16,0 L = 835 | 10.304S Радіусна вставка пуансону R = 10,0 мм A = 16,0 мм; Матеріал Steel C45; Довжина L = 835 мм. | 10.300.jpg | 835 | 2 | 72 | 10 | 16 | 0
11 | Universal | 10.305M | 10.305M R=11,0 A =16,0 L = 415 | 10.305M Радіусна вставка пуансону R = 11,0 мм A = 16,0 мм; Матеріал Steel C45; Довжина L = 415 мм. | 10.300.jpg | 415 | 1 | 63 | 11 | 16 | 0
12 | Universal | 10.305S | 10.305S R=11,0 A =16,0 L = 835 | 10.305S Радіусна вставка пуансону R = 11,0 мм A = 16,0 мм; Матеріал Steel C45; Довжина L = 835 мм. | 10.300.jpg | 835 | 2 | 105 | 11 | 16 | 0
13 | Universal | 10.306M | 10.306M R=11,5 A =19,0 L = 415 | 10.306M Радіусна вставка пуансону R = 11,5 мм A = 19,0 мм; Матеріал Steel C45; Довжина L = 415 мм. | 10.300.jpg | 415 | 1.2 | 63 | 11.5 | 19 | 0
14 | Universal | 10.306S | 10.306S R=11,5 A =19,0 L = 835 | 10.306S Радіусна вставка пуансону R = 11,5 мм A = 19,0 мм; Матеріал Steel C45; Довжина L = 835 мм. | 10.300.jpg | 835 | 2.4 | 105 | 11.5 | 19 | 0
15 | Universal | 10.307M | 10.307M R=12,0 A =20,0 L = 415 | 10.307M Радіусна вставка пуансону R = 12,0 мм A = 20,0 мм; Матеріал Steel C45; Довжина L = 415 мм. | 10.300.jpg | 415 | 1.3 | 63 | 12 | 20 | 0
16 | Universal | 10.307S | 10.307S R=12,0 A =20,0 L = 835 | 10.307S Радіусна вставка пуансону R = 12,0 мм A = 20,0 мм; Матеріал Steel C45; Довжина L = 835 мм. | 10.300.jpg | 835 | 2.6 | 105 | 12 | 20 | 0
17 | Universal | 10.308M | 10.308M R=12,5 A =16,0 B = 21,0 L = 415 | 10.308M Радіусна вставка пуансону R = 12,5 мм A = 16,0 мм B = 21,0 мм; Матеріал Steel C45; Довжина L = 415 мм. | 10.308.jpg | 415 | 1.2 | 70 | 12.5 | 16 | 21
18 | Universal | 10.308S | 10.308S R=12,5 A =16,0 B = 21,0 L = 835 | 10.308S Радіусна вставка пуансону R = 12,5 мм A = 16,0 мм B = 21,0 мм; Матеріал Steel C45; Довжина L = 835 мм. | 10.308.jpg | 835 | 2.4 | 117 | 12.5 | 16 | 21
19 | Universal | 10.309M | 10.309M R=13,0 A =17,0 B = 23,0 L = 415 | 10.309M Радіусна вставка пуансону R = 13,0 мм A = 17,0 мм B = 23,0 мм; Матеріал Steel C45; Довжина L = 415 мм. | 10.308.jpg | 415 | 1.6 | 70 | 13 | 17 | 23
20 | Universal | 10.309S | 10.309S R=13,0 A =17,0 B = 23,0 L = 835 | 10.309S Радіусна вставка пуансону = 13,0 мм A = 17,0 мм B = 23,0 мм; Матеріал Steel C45; Довжина L = 835 мм. | 10.308.jpg | 835 | 3.2 | 117 | 13 | 17 | 23
21 | Universal | 10.310M | 10.310M R=14,0 A =19,0 B = 25,0 L = 415 | 10.310M Радіусна вставка пуансону R = 14,0 мм A = 19,0 мм B = 25,0 мм; Матеріал Steel C45; Довжина L = 415 мм. | 10.308.jpg | 415 | 1.6 | 70 | 14 | 19 | 25
22 | Universal | 10.310S | 10.310S R=14,0 A =19,0 B = 25,0 L = 835 | 10.310S Радіусна вставка пуансону R = 14,0 мм A = 19,0 мм B = 25,0 мм; Матеріал Steel C45; Довжина L = 835 мм. | 10.308.jpg | 835 | 3.3 | 117 | 14 | 19 | 25
23 | Universal | 10.311M | 10.311M R=15,0 A =20,0 B = 27,0 L = 415 | 10.311M Радіусна вставка пуансону R = 15,0 мм A = 20,0 мм B = 27,0 мм; Матеріал Steel C45; Довжина L = 415 мм. | 10.308.jpg | 415 | 2.1 | 61 | 15 | 20 | 27
24 | Universal | 10.311S | 10.311S R =15,0 A =20,0 B = 27,00 L = 835 | 10.311S Радіусна вставка пуансону R = 15,0 мм A = 20,0 мм B = 27,0 мм; Матеріал Steel C45; Довжина L = 835 мм. | 10.308.jpg | 835 | 4.3 | 98 | 15 | 20 | 27
25 | Universal | 10.312M | 10.312M R=16,0 A =21,0 B = 28,0 L = 415 | 10.312M Радіусна вставка пуансону R = 16,0 мм A = 21,0 мм B = 28,0 мм; Матеріал Steel C45; Довжина L = 415 мм. | 10.308.jpg | 415 | 2.1 | 81 | 16 | 21 | 28
26 | Universal | 10.312S | 10.312S R=16,0 A =21,0 B = 28,0 L = 835 | 10.312S Радіусна вставка пуансону R = 16,0 мм A = 21,0 мм B = 28,0 мм; Матеріал Steel C45; Довжина L = 835 мм. | 10.308.jpg | 835 | 4.3 | 138 | 16 | 21 | 28
27 | Universal | 10.313M | 10.313M R=17,0 A =21,5 B = 31,5 L = 415 | 10.313M Радіусна вставка пуансону R = 17,0 мм A = 21,5 мм B = 31,5 мм; Матеріал Steel C45; Довжина L = 415 мм. | 10.308.jpg | 415 | 2.3 | 81 | 17 | 21.5 | 31.5
28 | Universal | 10.313S | 10.313S R=17,0 A =21,5 B = 31,5 L = 835 | 10.313S Радіусна вставка пуансону R = 17,0 мм A = 21,5 мм B = 31,5 мм; Матеріал Steel C45; Довжина L = 835 мм. | 10.308.jpg | 835 | 4.7 | 138 | 17 | 21.5 | 31.5
29 | Universal | 10.314M | 10.314M R=17,5 A =22,0 B = 32,0 L = 415 | 10.314M Радіусна вставка пуансону R = 17,5 мм A = 22,0 мм B = 32,0 мм; Матеріал Steel C45; Довжина L = 415 мм. | 10.308.jpg | 415 | 2.6 | 77 | 17.5 | 22 | 32
30 | Universal | 10.314S | 10.314S R=17,5 A =22,0 B = 32,0 L = 835 | 10.314S Радіусна вставка пуансону R = 17,5 мм A = 22,0 мм B = 32,0 мм; Матеріал Steel C45; Довжина L = 835 мм. | 10.308.jpg | 835 | 5.1 | 117 | 17.5 | 22 | 32
31 | Universal | 10.315M | 10.315M R=19,0 A =25,0 B = 32,0 L = 415 | 10.315M Радіусна вставка пуансону R = 19,0 мм A = 25,0 мм B = 32,0 мм; Матеріал Steel C45; Довжина L = 415 мм. | 10.308.jpg | 415 | 3 | 90 | 19 | 25 | 32
32 | Universal | 10.315S | 10.315S R=19,0 A =25,0 B = 32,0 L = 835 | 10.315S Радіусна вставка пуансону R = 19,0 мм A = 25,0 мм B = 32,0 мм; Матеріал Steel C45; Довжина L = 835 мм. | 10.308.jpg | 835 | 6 | 148 | 19 | 25 | 32
33 | Universal | 10.316M | 10.316M R=20,0 A =24,0 B = 34,0 L = 415 | 10.316M Радіусна вставка пуансону R = 20,0 мм A = 24,0 мм B = 34,0 мм; Матеріал Steel C45; Довжина L = 415 мм. | 10.308.jpg | 415 | 3.3 | 88 | 20 | 24 | 34
34 | Universal | 10.316S | 10.316S R=20,0 A =24,0 B = 34,0 L = 835 | 10.316S Радіусна вставка пуансону R = 20,0 мм A = 24,0 мм B = 34,0 мм; Матеріал Steel C45; Довжина L = 835 мм. | 10.308.jpg | 835 | 6.6 | 141 | 20 | 24 | 34
35 | Universal | 10.317M |  |  | 10.308.jpg | 415 | 3.7 | 104 | 22.5 | 25 | 33
36 | Universal | 10.317S |  |  | 10.308.jpg | 835 | 7.5 | 173 | 22.5 | 25 | 33
37 | Universal | 10.318M |  |  | 10.308.jpg | 415 | 4.9 | 97 | 25 | 29 | 39
38 | Universal | 10.318S |  |  | 10.308.jpg | 835 | 9.9 | 141 | 25 | 29 | 39
39 | Universal | 10.319M |  |  | 10.308.jpg | 415 | 6.2 | 117 | 27.5 | 34 | 44
40 | Universal | 10.319S |  |  | 10.308.jpg | 835 | 12.5 | 196 | 27.5 | 34 | 44
41 | Universal | 10.320M |  |  | 10.308.jpg | 415 | 6.8 | 122 | 30 | 34 | 44
42 | Universal | 10.320S |  |  | 10.308.jpg | 835 | 13.7 | 194 | 30 | 34 | 44
43 | Universal | 10.321M |  |  | 10.308.jpg | 415 | 10.1 | 175 | 35 | 45 | 55
44 | Universal | 10.321S |  |  | 10.308.jpg | 835 | 20.4 | 296 | 35 | 45 | 55
45 | Universal | 10.322M |  |  | 10.308.jpg | 415 | 11.6 | 204 | 40 | 45 | 55
46 | Universal | 10.322S |  |  | 10.308.jpg | 835 | 23.3 | 343 | 40 | 45 | 55
47 | Universal | 10.323M |  |  | 10.308.jpg | 415 | 14.2 | 242 | 45 | 50 | 60
48 | Universal | 10.323S |  |  | 10.308.jpg | 835 | 28.6 | 397 | 45 | 50 | 60
49 | Universal | 10.324M |  |  | 10.308.jpg | 415 | 16.9 | 266 | 50 | 54 | 64
50 | Universal | 10.324S |  |  | 10.308.jpg | 835 | 33.9 | 423 | 50 | 54 | 64

## Матриця одноручова
№ | Type_holder | Code_item | Description | Опис | Зображення | Довжина, мм | Вага | ЗАКУПКА | α | V, мм | H, мм | R, мм | Т/М
| Amada-promecam | 20.210M | 20.210M α=85° V = 32 R=4,0 H=60,00 L = 415 | 20.210M Матриця AMADA α=85° V = 32 R=4,0 мм H=60,00 мм; Граничне навантаження 100Т/М; Матеріал Steel C45; Індукційне гартування поверхонь зношування (52-55 HRC); Довжина L = 415 мм | 20.210.jpg | 415 | 10.7 | 156 | 85 | 32 | 60 | 4 | 100
| Amada-promecam | 20.210S | 20.210S α=85° V = 32 R=4,0 H=60,00 L = 835 | 20.210S Матриця AMADA α=85° V = 32 R=4,0 мм H=60,00 мм; Граничне навантаження 100Т/М; Матеріал Steel C45; Індукційне гартування поверхонь зношування (52-55 HRC); Довжина L = 835 мм | 20.210.jpg | 835 | 21.5 | 265 | 85 | 32 | 60 | 4 | 100
| Amada-promecam | 20.210K | 20.210K α=85° V = 32 R=4,0 H=60,00 L= 800 SECTIONED | 20.210K Матриця AMADA α=85° V = 32 R=4,0 мм H=60,00 мм; Граничне навантаження 100Т/М; Матеріал Steel C45; Індукційне гартування поверхонь зношування (52-55 HRC); Довжина L =100 + 150 + 50 + 40 + 20 + 15 + 15 + 10 + 400 = 800 мм SECTIONED | 20.210.jpg | 100 + 150 + 50 + 40 + 20 + 15 + 15 + 10 + 400 = 800 | 20.6 | 444 | 85 | 32 | 60 | 4 | 100
| Amada-promecam | 20.211M | 20.211M α=85° V = 40 R=4,0 H=60,00 L = 415 | 20.211M Матриця AMADA α=85° V = 40 R=4,0 мм H=60,00 мм; Граничне навантаження 100Т/М; Матеріал Steel C45; Індукційне гартування поверхонь зношування (52-55 HRC); Довжина L = 415 мм | 20.211.jpg | 415 | 10.2 | 156 | 85 | 40 | 60 | 4 | 100
| Amada-promecam | 20.211S | 20.211S α=85° V = 32 R=4,0 H=60,00 L = 835 | 20.211S Матриця AMADA α=85° V = 40 R=4,0 мм H=60,00 мм; Граничне навантаження 100Т/М; Матеріал Steel C45; Індукційне гартування поверхонь зношування (52-55 HRC); Довжина L = 835 мм | 20.211.jpg | 835 | 20.4 | 265 | 85 | 40 | 60 | 4 | 100
| Amada-promecam | 20.211K | 20.211K α=85° V = 40 R=4,0 H=60,00 L= 800 SECTIONED | 20.211K Матриця AMADA α=85° V = 40 R=4,0 мм H=60,00 мм; Граничне навантаження 100Т/М; Матеріал Steel C45; Індукційне гартування поверхонь зношування (52-55 HRC); Довжина L =100 + 150 + 50 + 40 + 20 + 15 + 15 + 10 + 400 = 800 мм SECTIONED | 20.211.jpg | 100 + 150 + 50 + 40 + 20 + 15 + 15 + 10 + 400 = 800 | 19.6 | 444 | 85 | 40 | 60 | 4 | 100
| Amada-promecam | 20.212M | 20.212M α=85° V = 50 R=4,0 H=60,00 L = 415 | 20.212M Матриця AMADA α=85° V = 50 R=4,0 мм H=60,00 мм; Граничне навантаження 100Т/М; Матеріал Steel C45; Індукційне гартування поверхонь зношування (52-55 HRC); Довжина L = 415 мм | 20.212.jpg | 415 | 9.3 | 156 | 85 | 50 | 60 | 4 | 100
| Amada-promecam | 20.212S | 20.212S α=85° V = 50 R=4,0 H=60,00 L = 835 | 20.212S Матриця AMADA α=85° V = 50 R=4,0 мм H=60,00 мм; Граничне навантаження 100Т/М; Матеріал Steel C45; Індукційне гартування поверхонь зношування (52-55 HRC); Довжина L = 835 мм | 20.212.jpg | 835 | 18.7 | 265 | 85 | 50 | 60 | 4 | 100
| Amada-promecam | 20.212K | 20.212K α=85° V = 50 R=4,0 H=60,00 L= 800 SECTIONED | 20.212K Матриця AMADA α=85° V = 50 R=4,0 мм H=60,00 мм; Граничне навантаження 100Т/М; Матеріал Steel C45; Індукційне гартування поверхонь зношування (52-55 HRC); Довжина L =100 + 150 + 50 + 40 + 20 + 15 + 15 + 10 + 400 = 800 мм SECTIONED | 20.212.jpg | 100 + 150 + 50 + 40 + 20 + 15 + 15 + 10 + 400 = 800 | 18 | 444 | 85 | 50 | 60 | 4 | 100
| Amada-promecam | 20.213M | 20.213M α=85° V = 63 R=5,0 H=75,00 L = 415 | 20.213M Матриця AMADA α=85° V = 50 R=5,0 мм H=75,00 мм; Граничне навантаження 100Т/М; Матеріал Steel C45; Індукційне гартування поверхонь зношування (52-55 HRC); Довжина L = 415 мм | 20.213.jpg | 415 | 14.5 | 245 | 85 | 63 | 75 | 5 | 100
| Amada-promecam | 20.213S | 20.213S α=85° V = 63 R=5,0 H=75,00 L = 835 | 20.213S Матриця AMADA α=85° V = 50 R=5,0 мм H=75,00 мм; Граничне навантаження 100Т/М; Матеріал Steel C45; Індукційне гартування поверхонь зношування (52-55 HRC); Довжина L = 835 мм | 20.213.jpg | 835 | 29.1 | 420 | 85 | 63 | 75 | 5 | 100
| Amada-promecam | 20.213K | 20.213K α=85° V = 63 R=5,0 H=75,00 L= 800 SECTIONED | 20.213K Матриця AMADA α=85° V = 50 R=5,0 мм H=75,00 мм; Граничне навантаження 100Т/М; Матеріал Steel C45; Індукційне гартування поверхонь зношування (52-55 HRC); Довжина L =100 + 150 + 50 + 40 + 20 + 15 + 15 + 10 + 400 = 800 мм SECTIONED | 20.213.jpg | 100 + 150 + 50 + 40 + 20 + 15 + 15 + 10 + 400 = 800 | 27.9 | 695 | 85 | 63 | 75 | 5 | 100
| Amada-promecam | 20.214M | 20.214M α=85° V = 80 R=5,0 H=75,00 L = 415 | 20.214M Матриця AMADA α=85° V = 80 R=6,0 мм H=80,00 мм; Граничне навантаження 100Т/М; Матеріал Steel C45; Індукційне гартування поверхонь зношування (52-55 HRC); Довжина L = 415 мм | 20.214.jpg | 415 | 16.4 | 306 | 85 | 80 | 80 | 6 | 100
| Amada-promecam | 20.214S | 20.214S α=85° V = 80 R=5,0 H=75,00 L = 835 | 20.214S Матриця AMADA α=85° V = 80 R=6,0 мм H=80,00 мм; Граничне навантаження 100Т/М; Матеріал Steel C45; Індукційне гартування поверхонь зношування (52-55 HRC); Довжина L = 835 мм | 20.214.jpg | 835 | 33 | 521 | 85 | 80 | 80 | 6 | 100
| Amada-promecam | 20.214K | 20.214K α=85° V = 63 R=5,0 H=75,00 L= 800 SECTIONED | 20.214K Матриця AMADA α=85° V = 80 R=6,0 мм H=80,00 мм; Граничне навантаження 100Т/М; Матеріал Steel C45; Індукційне гартування поверхонь зношування (52-55 HRC); Довжина L =100 + 150 + 50 + 40 + 20 + 15 + 15 + 10 + 400 = 800 мм SECTIONED | 20.214.jpg | 100 + 150 + 50 + 40 + 20 + 15 + 15 + 10 + 400 = 800 | 31.6 | 851 | 85 | 80 | 80 | 6 | 100
| Amada-promecam | 20.215M | 20.215M α=85° V = 100 R=7,0 H=95,00 L = 415 | 20.215M Матриця AMADA α=85° V = 100 R=7,0 мм H=95,00 мм; Граничне навантаження 100Т/М; Матеріал Steel C45; Індукційне гартування поверхонь зношування (52-55 HRC); Довжина L = 415 мм | 20.215.jpg | 415 | 24.1 | 359 | 85 | 100 | 95 | 7 | 100
| Amada-promecam | 20.215S | 20.215S α=85° V = 100 R=7,0 H=95,00 L = 835 | 20.215S Матриця AMADA α=85° V = 100 R=7,0 мм H=95,00 мм; Граничне навантаження 100Т/М; Матеріал Steel C45; Індукційне гартування поверхонь зношування (52-55 HRC); Довжина L = 835 мм | 20.215.jpg | 835 | 48.4 | 606 | 85 | 100 | 95 | 7 | 100
| Amada-promecam | 20.215K | 20.215K α=85° V = 100 R=7,0 H=95,00 L= 800 SECTIONED | 20.215K Матриця AMADA α=85° V = 100 R=7,0 мм H=95,00 мм; Граничне навантаження 100Т/М; Матеріал Steel C45; Індукційне гартування поверхонь зношування (52-55 HRC); Довжина L =100 + 150 + 50 + 40 + 20 + 15 + 15 + 10 + 400 = 800 мм SECTIONED | 20.215.jpg | 100 + 150 + 50 + 40 + 20 + 15 + 15 + 10 + 400 = 800 | 46.4 | 984 | 85 | 100 | 95 | 7 | 100
| Amada-promecam | 20.216D | 20.216D α=80° V = 125 R=9,0 H=103,00 L = 200 | 20.216D Матриця AMADA α=80° V = 125 R=9,0 мм H=103,00 мм; Граничне навантаження 150Т/М; Матеріал Steel C45; Індукційне гартування поверхонь зношування (52-55 HRC); Довжина L = 200 мм | 20.216.jpg | 200 | 15.6 | 228 | 80 | 125 | 103 | 9 | 150
| Amada-promecam | 20.216M | 20.216M α=80° V = 125 R=9,0 H=103,00 L = 415 | 20.216M Матриця AMADA α=80° V = 125 R=9,0 мм H=103,00 мм; Граничне навантаження 150Т/М; Матеріал Steel C45; Індукційне гартування поверхонь зношування (52-55 HRC); Довжина L = 415 мм | 20.216.jpg | 415 | 32.3 | 402 | 80 | 125 | 103 | 9 | 150
| Amada-promecam | 20.216K | 20.216K α=80° V = 125 R=9,0 H=103,00 L= 800 SECTIONED | 20.216K Матриця AMADA α=80° V = 125 R=9,0 мм H=130,00 мм; Граничне навантаження 150Т/М; Матеріал Steel C45; Індукційне гартування поверхонь зношування (52-55 HRC); Довжина L =100 + 150 + 50 + 40 + 20 + 15 + 15 + 10 + 400 = 800 мм SECTIONED | 20.216.jpg | 100 + 150 + 50 + 40 + 20 + 15 + 15 + 10 + 400 = 800 | 62.3 | 1349 | 80 | 125 | 103 | 9 | 150
| Amada-promecam | 20.217D | 20.217D α=80° V = 160 R=10,0 H=130,00 L = 200 | 20.217D Матриця AMADA α=80° V = 160 R=10,0 мм H=130,00 мм; Граничне навантаження 150Т/М; Матеріал Steel C45; Індукційне гартування поверхонь зношування (52-55 HRC); Довжина L = 200 мм | 20.217.jpg | 200 | 22.8 | 312 | 80 | 160 | 130 | 10 | 150
| Amada-promecam | 20.217M | 20.217M α=80° V = 160 R=10,0 H=130,00 L = 415 | 20.217M Матриця AMADA α=80° V = 160 R=10,0 мм H=130,00 мм; Граничне навантаження 150Т/М; Матеріал Steel C45; Індукційне гартування поверхонь зношування (52-55 HRC); Довжина L = 415 мм | 20.217.jpg | 415 | 47.4 | 540 | 80 | 160 | 130 | 10 | 150
| Amada-promecam | 20.217K | 20.217K α=80° V = 160 R=10,0 H=130,00 L= 800 SECTIONED | 20.217K Матриця AMADA α=80° V = 160 R=10,0 мм H=130,00 мм; Граничне навантаження 150Т/М; Матеріал Steel C45; Індукційне гартування поверхонь зношування (52-55 HRC); Довжина L =100 + 150 + 50 + 40 + 20 + 15 + 15 + 10 + 400 = 800 мм SECTIONED | 20.217.jpg | 100 + 150 + 50 + 40 + 20 + 15 + 15 + 10 + 400 = 800 | 91.3 | 1798 | 80 | 160 | 130 | 10 | 150
|  | 20.297M |  |  | 20.207.jpg
|  | 20.297S | 20.297M α=60° V = 6 R=0,4 H=80,00 L = 415 |  | 20.207.jpg
|  | 20.297K |  |  | 20.207.jpg

## Матриця плющення
Type_holder | Code_item | Description | Опис | Зображення | Довжина, мм | Вага | ЗАКУПКА | α | V, мм | H, мм | R, мм | Т/М
Amada-promecam | 20.231M | 20.231M α=26° V = 10 R=1,5 H=135,00 L = 415 | 20.231M Матриця AMADA α=26° V = 10 R=1,5 H=135,00; Граничне навантаження 100Т/М; Матеріал Steel C45; Індукційне гартування поверхонь зношування (52-55 HRC); Довжина L = 415 мм | 20.231.jpg | 415 | 21.1 | 513 | 26 | 10 | 135 | 1.5 | 100
Amada-promecam | 20.231S | 20.231S α=26° V = 10 R=1,5 H=135,00 L = 835 | 20.231S Матриця AMADA α=26° V = 10 R=1,5 H=135,00; Граничне навантаження 100Т/М; Матеріал Steel C45; Індукційне гартування поверхонь зношування (52-55 HRC); Довжина L = 835 мм | 20.231.jpg | 835 | 42.4 | 833 | 26 | 10 | 135 | 1.5 | 100
Amada-promecam | 20.240M | 20.240M H=80,00 L = 415 | 20.240M Матриця AMADA H=80,00; Граничне навантаження 100Т/М; Матеріал 42CrMo4; Індукційне гартування поверхонь зношування (52-55 HRC); Довжина L = 415 мм | 20.240.jpg | 415 | 9.6 | 160 | 0 | 0 | 80 | 0 | 100
Amada-promecam | 20.240S | 20.240S H=80,00 L = 835 | 20.240S Матриця AMADA H=80,00; Граничне навантаження 100Т/М; Матеріал 42CrMo4; Індукційне гартування поверхонь зношування (52-55 HRC); Довжина L = 835 мм | 20.240.jpg | 835 | 19.2 | 280 | 0 | 0 | 80 | 0 | 100
Amada-promecam | 20.240K | 20.240K H=80,00 L = 800 SECTIONED | 20.240K Матриця AMADA H=80,00; Граничне навантаження 100Т/М; Матеріал 42CrMo4; Індукційне гартування поверхонь зношування (52-55 HRC); Довжина L = 100 + 150 + 50 + 40 + 20 + 15 + 15 + 10 + 400 = 800 мм | 20.240.jpg | 100 + 150 + 50 + 40 + 20 + 15 + 15 + 10 + 400 = 800 | 18.4 | 410 | 0 | 0 | 80 | 0 | 100
Amada-promecam | 20.264M | 20.264M α=35° V = 6 R=1,0 H=105,00 L = 415 | 20.264M Матриця AMADA α=35° V = 6 R=1,0 H=105,00; Граничне навантаження 60Т/М; Матеріал Steel C45/42CrMo4; Індукційне гартування поверхонь зношування (52-55 HRC); Довжина L = 415 мм | 20.264.jpg | 415 | 14.9 | 408 | 35 | 6 | 105 | 1 | 60
Amada-promecam | 20.264S | 20.264S α=35° V = 6 R=1,0 H=105,00 L = 835 | 20.264S Матриця AMADA α=35° V = 6 R=1,0 H=105,00; Граничне навантаження 60Т/М; Матеріал Steel C45/42CrMo4; Індукційне гартування поверхонь зношування (52-55 HRC); Довжина L = 835 мм | 20.264.jpg | 835 | 29.9 | 680 | 35 | 6 | 105 | 1 | 60

## DIE TRUMPF
DIE

## DIE BYSTRONIC
DIE